## Массы и т.п.
| Без всего гр | С магнетитом гр | С усушенным магнетитом гр | Масса гелированного магнетита гр | Масса гелированного магнетита мг | Масса усушенного магнетита гр | Масса усушенного магнетита мг | коэффициент усушки |  | Магнетит типа | Лодочка | Мокрый г | Сухой г | Коэф | Баночка | Масса без г | Масса с г | Масса г | Масса сухого г | Концентрация г/мг | Объём мл | Оптическая плотность | Концентрация при измерении в 100 раз меньше — очень интересно, но не очень то и нужно | Концентрация в конце / 100 | Концентрация в конце | Адсорбция мокрого моль/ г магн | Адсорбция сухого моль/г магн | Адсорбция мокрого мг/г магн | Адсорбция сухого мг/г магн | Магнетит типа | Лодочка | Мокрый г | Сухой г | Коэф | Баночка | Масса без г | Масса с г | Масса г | Масса сухого г | Концентрация мг/мл | Объём мл | Оптическая плотность Abs<264nm> | Концентрация в конце / 100 | Концентрация в конце | Адсорбция мокрого моль/ г магн | Адсорбция сухого моль/г магн | Адсорбция мокрого мг/г магн | Адсорбция сухого мг/г магн
Масса кюветы | 5.2061 | 5.2371 | - | 0.031 | 31 | 0.007408474576 | 7.408474576 | 0.2389830508 |  | 1 | 1.186 | 0.095 | 0.0073 | 0.07684210526 | 1 | 1.0501 | 1.1544 | 0.1043 | 0.008014631579 | 4 | 2 | 0.13306 | 0.04 | 0.002541060904 | 0.2541060904 | 0.0004171267228 | 0.005428361461 | 71.82922166 | 934.7638435 | 1 | 1.1296 | 0.0504 | 0.0087 | 0.1726190476 | 1 | 1.5072 | 1.5442 | 0.037 | 0.006386904762 | 4 | 2 | 1.4764 | 0.01419615385 | 1.419615385 | 0.0008099898344 | 0.004692354903 | 139.4802495 | 808.0235142
Масса лодочки | 1.183 | 1.242 | 1.1971 | 0.059 | 59 | 0.0141 | 14.1 | 0.2389830508 |  | 1 | 1.186 | 0.095 | 0.0073 | 0.07684210526 | 2 | 1.0712 | 1.091 | 0.0198 | 0.001521473684 | 3.6 | 2 | 0.14579 | 0.036 | 0.002791159136 | 0.2791159136 | 0.001947983955 | 0.02535047612 | 335.442837 | 4365.351989 | 1 | 1.1296 | 0.0504 | 0.0087 | 0.1726190476 | 2 | 1.5252 | 1.5794 | 0.0542 | 0.009355952381 | 3.6 | 2 | 3.0773 | 0.02958942308 | 2.958942308 | 0.0001373708792 | 0.000795803714 | 23.6552654 | 137.0373996
[10 empty] | 1 | 1.186 | 0.095 | 0.0073 | 0.07684210526 | 3 | 1.0589 | 1.074 | 0.0151 | 0.001160315789 | 3.2 | 2 | 0.10773 | 0.032 | 0.002043418468 | 0.2043418468 | 0.002304157458 | 0.02998561076 | 396.7759143 | 5163.522173 | 1 | 1.1296 | 0.0504 | 0.0087 | 0.1726190476 | 3 | 1.496 | 1.5561 | 0.0601 | 0.01037440476 | 3.2 | 2 | 3.2205 | 0.03096634615 | 3.096634615 | 1.997549276e-05 | 0.000115720096 | 3.439779854 | 19.92700053
| В начале | В конце | dC |  | Объём (мл) | 2 |  |  |  | 2 | 1.188 | 0.0046 | 0.0005 | 0.1086956522 | 5 | 1.0519 | 1.0807 | 0.0288 | 0.003130434783 | 3.2 | 2 | 0.15394 | 0.032 | 0.002951277014 | 0.2951277014 | 0.001171470633 | 0.01077752982 | 201.727243 | 1855.890635 | 1 | 1.1296 | 0.0504 | 0.0087 | 0.1726190476 | 4 | 1.5075 | 1.5928 | 0.0853 | 0.01472440476 | 2.8 | 2 | 2.7934 | 0.02685961538 | 2.685961538 | 1.552741524e-05 | 8.995192275e-05 | 2.673820904 | 15.4897211
Оптическая плотность | - | 0.28408 | - |  | Молярная масса SA (мг/моль) | 172200 |  |  |  | 2 | 1.188 | 0.0046 | 0.0005 | 0.1086956522 | 6 | 1.0426 | 1.068 | 0.0254 | 0.002760869565 | 2.8 | 2 | 0.10932 | 0.028 | 0.002074656189 | 0.2074656189 | 0.001185462053 | 0.01090625088 | 204.1365654 | 1878.056402 | 1 | 1.1296 | 0.0504 | 0.0087 | 0.1726190476 | 5 | 1.5229 | 1.5854 | 0.0625 | 0.01078869048 | 2.4 | 2 | 2.1725 | 0.02088942308 | 2.088942308 | 5.780398463e-05 | 0.0003348644627 | 9.953846154 | 57.66366048
Концентрация мг/мл | 0.0625 | 0.005859375 | 0.056640625 | [6 empty] | 2 | 1.188 | 0.0046 | 0.0005 | 0.1086956522 | 7 | 1.0444 | 1.0725 | 0.0281 | 0.003054347826 | 2.4 | 2 | 0.07688 | 0.024 | 0.001437328094 | 0.1437328094 | 0.0009325691762 | 0.008579636421 | 160.5884121 | 1477.413392 | 2 | 1.1305 | 0.1016 | 0.0148 | 0.1456692913 | 6 | 1.5295 | 1.5795 | 0.05 | 0.007283464567 | 2 | 2 | 1.8381 | 0.01767403846 | 1.767403846 | 5.402930403e-05 | 0.0003709038709 | 9.303846154 | 63.86964657
Концентрация моль/мл | 3.629500581e-07 | 3.402656794e-08 | 3.289234901e-07 | [6 empty] | 2 | 1.188 | 0.0046 | 0.0005 | 0.1086956522 | 8 | 1.0481 | 1.0793 | 0.0312 | 0.003391304348 | 2 | 2 | 0.05413 | 0.02 | 0.0009903732809 | 0.09903732809 | 0.0007076456535 | 0.006510340012 | 121.8565815 | 1121.08055 | 2 | 1.1305 | 0.1016 | 0.0148 | 0.1456692913 | 7 | 1.5409 | 1.629 | 0.0881 | 0.01283346457 | 1.6 | 2 | 1.5171 | 0.0145875 | 1.45875 | 1.862127426e-05 | 0.0001278325314 | 3.206583428 | 22.01276191
[10 empty] | 2 | 1.188 | 0.0046 | 0.0005 | 0.1086956522 | 9 | 1.0439 | 1.062 | 0.0181 | 0.001967391304 | 1.8 | 2 | 0.037258 | 0.018 | 0.0006588998035 | 0.06588998035 | 0.001112743129 | 0.01023723679 | 191.6143668 | 1762.852175 | 2 | 1.1305 | 0.1016 | 0.0148 | 0.1456692913 | 8 | 1.5214 | 1.5797 | 0.0583 | 0.008492519685 | 1.2 | 2 | 1.1174 | 0.01074423077 | 1.074423077 | 2.501716722e-05 | 0.0001717394722 | 4.307956195 | 29.57353712
Формула | ϴ = V * (dC) / m(магнитита) |  |  | Точнее | [5 empty] | 2 | 1.188 | 0.0046 | 0.0005 | 0.1086956522 | 10 | 1.0298 | 1.071 | 0.0412 | 0.00447826087 | 1.6 | 2 | 0.1125 | 0.016 | 0.002137131631 | 0.2137131631 | 0.0003907983596 | 0.003595344908 | 67.29547752 | 619.1183932 | 2 | 1.1305 | 0.1016 | 0.0148 | 0.1456692913 | 9 | 1.5142 | 1.5628 | 0.0486 | 0.007079527559 | 1 | 2 | 0.94545 | 0.009090865385 | 0.9090865385 | 2.172645014e-05 | 0.0001491491442 | 3.741294714 | 25.68348263
Адсорбция (ϴ) моль/гр сухого магнетита |  |  | 8.879654961e-05 | 8.934732042e-05 | [5 empty] | 2 | 1.188 | 0.0046 | 0.0005 | 0.1086956522 | 11 | 1.0499 | 1.071 | 0.0211 | 0.002293478261 | 1.4 | 2 | 0.10573 | 0.014 | 0.002004125737 | 0.2004125737 | 0.0006603076035 | 0.006074829952 | 113.7049693 | 1046.085718 | 2 | 1.1305 | 0.1016 | 0.0148 | 0.1456692913 | 10 | 1.5153 | 1.5848 | 0.0695 | 0.01012401575 | 0.8 | 2 | 0.68817 | 0.006617019231 | 0.6617019231 | 2.311150276e-05 | 0.0001586573433 | 3.979800775 | 27.32079451
Адсорбция (ϴ) моль/гр гелированного магнетита |  |  | 2.122087033e-05 | 2.135249522e-05 |  | В конце | dC |  |  | 2 | 1.188 | 0.0046 | 0.0005 | 0.1086956522 | 12 | 1.045 | 1.062 | 0.017 | 0.001847826087 | 1.2 | 2 | 0.077552 | 0.012 | 0.001450530452 | 0.1450530452 | 0.0007207398748 | 0.006630806849 | 124.1114064 | 1141.824939 | 3 | 1.1314 | 0.0536 | 0.0069 | 0.1287313433 | 11 | 1.5154 | 1.5965 | 0.0811 | 0.01044011194 | 0.6 | 2 | 0.5193 | 0.004993269231 | 0.4993269231 | 1.441747931e-05 | 0.0001119966508 | 2.482689936 | 19.28582327
[5 empty] | Концентрация мг/мл | 0.00550805501 | 0.05699194499 |  |  | 2 | 1.188 | 0.0046 | 0.0005 | 0.1086956522 | 13 | 1.051 | 1.068 | 0.017 | 0.001847826087 | 1 | 2 | 0.067069 | 0.01 | 0.001244577603 | 0.1244577603 | 0.0005981705539 | 0.005503169096 | 103.0049694 | 947.6457182 | 3 | 1.1314 | 0.0536 | 0.0069 | 0.1287313433 | 12 | 1.509 | 1.5726 | 0.0636 | 0.008187313433 | 0.4 | 2 | 0.35384 | 0.003402307692 | 0.3402307692 | 1.091484064e-05 | 8.478774761e-05 | 1.879535559 | 14.60045014
[5 empty] | Концентрация моль/мл | 3.198638217e-08 | 3.309636759e-07 | [14 empty] | Abs<264nm> | [7 empty] | 3 | 1.1314 | 0.0536 | 0.0069 | 0.1287313433 | 13 | 1.507 | 1.5741 | 0.0671 | 0.008637873134 | 0.2 | 2 | 0.16794 | 0.001614807692 | 0.1614807692 | 6.667329738e-06 | 5.179259043e-05 | 1.148114181 | 8.918684072
Формула | ϴ = a * (Сравновесная) ^ n |  | По Фрейндлиху | [18 empty] | 2.0956 |  | 0.02387416481 | 2.387416481 |  |  | 30.92202337 | 402.4098932 | 3 | 1.1314 | 0.0536 | 0.0069 | 0.1287313433 | 14 | 1.5333 | 1.5975 | 0.0642 | 0.008264552239 | 0.1 | 2 | 0.054967 | 0.0005285288462 | 0.05285288462 | 8.529369853e-06 | 6.625713393e-05 | 1.468757489 | 11.40947846
Адсорбция (ϴ) моль/гр сухого магнетита |  |  | 8.879654961e-05 | [18 empty] | 2.5734 |  | 0.02919487751 | 2.919487751 |  |  | 68.73861105 | 894.5435685 | 3 | 1.1314 | 0.0536 | 0.0069 | 0.1287313433 | 15 | 1.5103 | 1.5612 | 0.0509 | 0.006552425373 | 0.05 | 2 | 0.046628 | 0.0004483461538 | 0.04483461538 | 1.178641506e-06 | 9.155823876e-06 | 0.2029620674 | 1.576632871
Адсорбция (ϴ) моль/гр гелированного магнетита |  |  | 2.122087033e-05 | [18 empty] | 1.7305 |  | 0.01980846325 | 1.980846325 |  |  | 161.4773079 | 2101.417021
Адсорбция (ϴ) мг/гр сухого магнетита |  |  | 15.29076584 | [18 empty] | 2.5648 |  | 0.02909910913 | 2.909910913 |  |  | 20.14507548 | 185.3346944 | [18 empty] | 4-govno
Адсорбция (ϴ) мг/гр гелированного магнетита |  |  | 3.654233871 | [18 empty] | 1.701 |  | 0.01947995546 | 1.947995546 |  |  | 67.08696491 | 617.2000772 | [14 empty] | Концентрация мг/мл | Адсорбция сухого мг/г магн | Концентрация г/мг | Адсорбция сухого мг/г магн | 14
[5 empty] | о исходных концентрациях | [16 empty] | 1.1477 |  | 0.01331848552 | 1.331848552 |  |  | 76.02501407 | 699.4301294 | [14 empty] | 4 | 808.0235142 | 0.05 | 1.576633 | 11
Формула | lgϴ = lga + lg(Cравновесная) * n |  | #NAME? | [18 empty] | 1.3058 |  | 0.01507906459 | 1.507906459 |  |  | 31.54445777 | 290.2090115 | [14 empty] | 3.6 | 137.0373996 | 0.1 | 11.40948
[5 empty] | Желаемое мг/мл | 70 | 20 | [14 empty] | 1.0458 |  | 0.01218374165 | 1.218374165 |  |  | 64.26804809 | 591.2660424 | [14 empty] | 3.2 | 19.92700053 | 0.2 | 8.918684
[5 empty] | Действительное мг/мл | 81.07371795 | 24.87519231 |  | 81 | 24.5 | [11 empty] | 0.56721 |  | 0.006854231626 | 0.6854231626 |  |  | 44.39693386 | 408.4517915 | [14 empty] | 2.8 | 15.4897211 | 0.4 | 14.60045
[5 empty] | abs<264> | 0.8431666667 | 0.258702 | [14 empty] | 0.973 |  | 0.01137305122 | 1.137305122 |  |  | 24.89998839 | 229.0798932 | [14 empty] | 2.4 | 57.66366048 | 0.6 | 19.28582
[5 empty] | действительное /10000 мг/мл | 0.008107371795 | 0.002487519231 | [14 empty] | 0.69209 |  | 0.008244877506 | 0.8244877506 |  |  | 44.1779117 | 406.4367876 | [14 empty] | 2 | 63.86964657 | 0.8 | 27.32079
[22 empty] | 0.6032 |  | 0.007255011136 | 0.7255011136 |  |  | 32.29398664 | 297.1046771 | [14 empty] | 1.6 | 22.01276191 | 1 | 25.68348
Растворимость SA in MET | [34 empty] | # | Name | Abs<225nm> | Abs<264nm> | [5 empty] | 1.2 | 29.57353712 | 1.2 | 29.57354
масса SA гр | 0.2005 |  |  |  |  | Name | Abs<264nm> | [15 empty] | C | Адсорбция сухого мг/г магн | [10 empty] | 1 | #1 | 8.7412E-2 | 1.47640 | [5 empty] | 1 | 25.68348263 | 1.6 | 22.01276
объём мл | 1 |  |  |  |  | 70 | 0.84568 | [15 empty] | 0.0625 | 15.29076584 | [10 empty] | 2 | #2 | 0.19425 | 3.07730 | [5 empty] | 0.8 | 27.32079451 | 2 | 63.86965
масса лодки | 1.172 |  |  |  |  | 70 | 0.8421 | 0.8431666667 | [14 empty] | 1 | 1027 | [10 empty] | 3 | #2 | 0.20923 | 4.00000 | [5 empty] | 0.6 | 19.28582327 | 2.4 | 57.66366
объём отбора мл | 0.5 |  |  |  |  | 70 | 0.84172 | [15 empty] | 1.2 | 1229 | [10 empty] | 4 | #3 | 0.18807 | 2.79000 | [5 empty] | 0.4 | 14.60045014 | 2.8 | 15.48972
масса с жидкостью гр | 1.565 |  |  |  |  | 20 | 0.26163 | [15 empty] | 1.4 | 1129 |  | C | Адсорбция сухого мг/г магн | [7 empty] | 5 | #3 | 0.18586 | 3.22050 | [5 empty] | 0.2 | 8.918684072 | 3.2 | 19.927
масса с усушенным гр | 1.2145 |  |  |  |  | 20 | 0.26186 | 0.258702 | [14 empty] | 1.6 | 694 |  | 0.0625 | 15.29076584 | [7 empty] | 6 | #4 | 0.15181 | 2.79340 | [5 empty] | 0.1 | 11.40947846 | 3.6 | 137.0374
масса жидкости | 0.393 |  |  |  |  | 20 | 0.25477 | [15 empty] | 1.8 | 1711 |  | 1 | 1027 | [7 empty] | 7 | #5 | 0.11187 | 2.17250 | [5 empty] | 0.05 | 1.576632871 | 4 | 808.0235
масса усушенного гр | 0.0425 |  |  |  |  | 20 | 0.25798 | [15 empty] | 2 | 1088 |  | 1.8 | 1711 | [7 empty] | 8 | #6 | 9.2305E-2 | 1.83810
концентрация гр/мл | 0.085 |  |  |  |  | 20 | 0.25727 | [15 empty] | 2.4 | 1485 |  | 2.8 | 1874 | [7 empty] | 9 | #7 | 7.5293E-2 | 1.51710
концентрация мг/мл | 85 | [21 empty] | 2.8 | 1874 |  | 3.2 | 1826 | [7 empty] | 10 | #8 | 4.8021E-2 | 1.11740 | [5 empty] | Концентрация мг/мл | Адсорбция мокрого мг/г магн |  | Концентрация г/мг | Адсорбция мокрого мг/г магн
[23 empty] | 3.2 | 5141 | [10 empty] | 11 | #9 | 3.5437E-2 | 0.94545 | [5 empty] | 4 | 139.4802495 |  | 0.05 | 3.203037
[23 empty] | 3.2 | 1826 | [10 empty] | 12 | #10 | 2.2652E-2 | 0.68817 | [5 empty] | 3.6 | 23.6552654 |  | 0.1 | 4.058739
[23 empty] | 3.6 | 4283 | [7 empty] | Все числа |  |  | 13 | #11 | 0.10968 | 0.51930 | [5 empty] | 3.2 | 3.439779854 |  | 0.2 | 6.366564
[23 empty] | 4 | 930 | [10 empty] | 14 | #12 | 4.5103E-2 | 0.35384 | [5 empty] | 2.8 | 2.673820904 |  | 0.4 | 12.14273
[32 empty] | Концентрация г/мг | Адсорбция сухого мг/г магн |  | 15 | #13 | 3.5635E-2 | 0.16794 | [5 empty] | 2.4 | 9.953846154 |  | 0.6 | 13.852
[32 empty] | 0.05 | 2.20438 |  | 16 | #14 | 7.1831E-3 | 5.4967E-2 | [5 empty] | 2 | 9.303846154 |  | 0.8 | 21.20158
[32 empty] | 0.1 | 11.99619 |  | 17 | #15 | 0.35743 | 4.6628E-2 | [5 empty] | 1.6 | 3.206583428 |  | 1 | 36.98567
[32 empty] | 0.2 | 10.63378 | [10 empty] | 1.2 | 4.307956195 |  | 1.2 | 36.82172
[32 empty] | 0.4 | 18.41291 | [10 empty] | 1 | 3.741294714 |  | 1.6 | 32.107
[32 empty] | 0.6 | 23.67369 | [10 empty] | 0.8 | 3.979800775 |  | 2 | 70.67592
[32 empty] | 0.8 | 33.31709 | [10 empty] | 0.6 | 2.482689936 |  | 2.4 | 67.76012
[32 empty] | 1 | 37.46427 | [10 empty] | 0.4 | 1.879535559 |  | 2.8 | 56.87668
[32 empty] | 1.2 | 41.18033 | [10 empty] | 0.2 | 1.148114181 |  | 3.2 | 91.93688
[32 empty] | 1.6 | 32.44099 | [10 empty] | 0.1 | 1.468757489 |  | 3.6 | 117.4854
[32 empty] | 2 | 86.13201 | [10 empty] | 0.05 | 0.2029620674 |  | 4 | 206.5041
[32 empty] | 2.4 | 75.42727
[32 empty] | 2.8 | 32.2251
[32 empty] | 3.2 | 47.31121
[32 empty] | 3.6 | 166.0524
[32 empty] | 4 | 828.4152
[32 empty] | 6 | 555.5283 | [12 empty] | Концентрация г/мг | Адсорбция сухого мг/г магн
[32 empty] | 7 | 624.4128 | [12 empty] | 0.4 | 94.32614
[32 empty] | 8 | 524.5374 | [12 empty] | 0.6 | 107.604
[32 empty] | 9 | 750.2171 | [12 empty] | 0.8 | 145.546
[10 empty] | Концентрация г/мг | [21 empty] | 10 | 1.775361 | [12 empty] | 1 | 253.9016
[10 empty] | 20 | [21 empty] | 12 | 1397.182 | [12 empty] | 1.2 | 252.7761
[10 empty] | 18 | [21 empty] | 14 | 2778.889 | [12 empty] | 1.6 | 220.4102
[10 empty] | 16 | [21 empty] | 16 | 1970.028
[10 empty] | 14 | [21 empty] | 18 | 2923.946
[10 empty] | 12 | [21 empty] | 20 | 3633.189
10
[10 empty] | 9 | [21 empty] | Хорошие числа
[10 empty] | 8 | [21 empty] | Концентрация г/мг | Адсорбция сухого мг/г магн
[10 empty] | 7 | [21 empty] | 0.05 | 2.20438
|  | мл | см | [6 empty] | 6 | [21 empty] | 0.1 | 11.99619
| Л1 | 1.265 | 1.132 | [28 empty] | 0.2 | 10.63378
| Л2 | 1.218 | 1.1257 | [28 empty] | 0.4 | 18.41291
[32 empty] | 0.6 | 23.67369
Магнетит типа | Лодочка | Мокрый г | Сухой г | Коэф | Баночка | Масса без г | Масса с г | Масса г | Масса сухого г | Концентрация г/мг | Объём мл | Оптическая плотность Abs<264nm> | Концентрация в конце / 2000 | Концентрация в конце | Адсорбция мокрого моль/ г магн | Адсорбция сухого моль/г магн | Адсорбция мокрого мг/г магн | Адсорбция сухого мг/г магн | [13 empty] | 0.8 | 33.31709
1 | 1.1241 | 0.1409 | 0.0079 | 0.05606813343 | 1 | 0.9417 | 0.9921 | 0.0504 | 0.002825833925 | 24.5 | 2 | 0.81023 | 0.007790673077 | 15.58134615 | 0.00205525456 | 0.03665637563 | 353.9148352 | 6312.227883 | [13 empty] | 1 | 37.46427
1 | 1.1241 | 0.1409 | 0.0079 | 0.05606813343 | 2 | 0.9433 | 0.9954 | 0.0521 | 0.002921149752 | 22.05 | 2 | 0.74825 | 0.007194711538 | 14.38942308 | 0.001707735487 | 0.03045821899 | 294.0720508 | 5244.905311 | [13 empty] | 1.2 | 41.18033
1 | 1.1241 | 0.1409 | 0.0079 | 0.05606813343 | 3 | 0.9395 | 1.0272 | 0.0877 | 0.004917175302 | 19.6 | 2 | 0.60803 | 0.005846442308 | 11.69288462 | 0.001047165514 | 0.01867666088 | 180.3219016 | 3216.121004 | [13 empty] | 1.6 | 32.44099
1 | 1.1241 | 0.1409 | 0.0079 | 0.05606813343 | 4 | 0.9523 | 0.9993 | 0.047 | 0.002635202271 | 17.15 | 2 | 0.56345 | 0.005417788462 | 10.83557692 | 0.001560388237 | 0.02783021551 | 268.6988543 | 4792.363111 | [13 empty] | 2 | 86.13201
1 | 1.1241 | 0.1409 | 0.0079 | 0.05606813343 | 5 | 0.9401 | 0.9891 | 0.049 | 0.002747338538 | 14.7 | 2 | 0.5494 | 0.005282692308 | 10.56538462 | 0.0009800221348 | 0.01747912896 | 168.7598116 | 3009.906007 | [13 empty] | 2.4 | 75.42727
2 | 1.1063 | 0.1117 | 0.0194 | 0.1736794987 | 6 | 0.9364 | 1.1054 | 0.169 | 0.02935183527 | 12.25 | 2 | 0.54358 | 0.005226730769 | 10.45346154 | 0.0001234657967 | 0.0007108829636 | 21.2608102 | 122.4140463 | [13 empty] | 2.8 | 32.2251
2 | 1.1063 | 0.1117 | 0.0194 | 0.1736794987 | 7 | 0.9358 | 0.9856 | 0.0498 | 0.008649239033 | 11.025 | 2 | 0.31368 | 0.003016153846 | 6.032307692 | 0.001164400298 | 0.006704304806 | 200.5097312 | 1154.481288 | [13 empty] | 3.2 | 47.31121
2 | 1.1063 | 0.1117 | 0.0194 | 0.1736794987 | 8 | 0.9533 | 1.0122 | 0.0589 | 0.01022972247 | 9.8 | 2 | 0.28978 | 0.002786346154 | 5.572692308 | 0.0008335764061 | 0.004799509513 | 143.5418571 | 826.4755382 | [13 empty] | 3.6 | 166.0524
2 | 1.1063 | 0.1117 | 0.0194 | 0.1736794987 | 9 | 0.9419 | 0.9919 | 0.05 | 0.008683974933 | 8.575 | 2 | 0.23374 | 0.0022475 | 4.495 | 0.0009477351916 | 0.005456805201 | 163.2 | 939.6618557 | [13 empty] | 6 | 555.5283
2 | 1.1063 | 0.1117 | 0.0194 | 0.1736794987 | 10 | 0.9332 | 0.9774 | 0.0442 | 0.007676633841 | 7.35 | 2 | 0.21079 | 0.002026826923 | 4.053653846 | 0.0008661784818 | 0.004987223527 | 149.1559346 | 858.7998913 | [13 empty] | 7 | 624.4128
[32 empty] | 8 | 524.5374
[32 empty] | 9 | 750.2171
[32 empty] | 12 | 1397.182
[32 empty] | 14 | 2778.889
[17 empty] | Концентрация г/мг | Адсорбция сухого мг/г магн | [13 empty] | 18 | 2923.946
[17 empty] | 24.5 | 6312.227883 | [13 empty] | 20 | 3633.189
[17 empty] | 22.05 | 5244.905311
[17 empty] | 19.6 | 3216.121004
[17 empty] | 17.15 | 4792.363111
| # | Name | Abs<264nm> | [13 empty] | 14.7 | 3009.906007
| 1 | 1 | 0.81023 | [13 empty] | 12.25 | 122.4140463
| 2 | 2 | 0.74825 | [13 empty] | 11.025 | 1154.481288
| 3 | 3 | 0.60803 | [13 empty] | 9.8 | 826.4755382
| 4 | 4 | 0.56345 | [13 empty] | 8.575 | 939.6618557
| 5 | 5 | 0.54940 | [13 empty] | 7.35 | 858.7998913
| 6 | 6 | 0.54358
| 7 | 7 | 0.31368
| 8 | 8 | 0.28978
| 9 | 9 | 0.23374 | [13 empty] | Концентрация г/мг | Адсорбция сухого мг/г магн
| 10 | 10 | 0.21079 | [13 empty] | 7.35 | 858.7999
[17 empty] | 8.575 | 939.6619
[17 empty] | 9.8 | 826.4755
[17 empty] | 11.025 | 1154.481
[17 empty] | 12.25 | 122.414
[17 empty] | 14.7 | 3009.906
[17 empty] | 17.15 | 4792.363
[17 empty] | 19.6 | 3216.121
[17 empty] | 22.05 | 5244.905
[17 empty] | 24.5 | 6312.228
| 2019-12-04 | Name | Abs<264nm>
| 1 | 1 | 0.82346
| 2 | 1 | 0.81542
| 3 | 1 | 0.83925 | 0.8245983333
| 4 | 1 | 0.82689
| 5 | 1 | 0.82144
| 6 | 1 | 0.82113
| 7 | 2 | 0.81879
| 8 | 2 | 0.80318
| 9 | 2 | 0.80903
| 10 | 2 | 0.81638 | 0.81024
| 11 | 2 | 0.81143
| 12 | 2 | 0.80652
| 13 | 2 | 0.80635
| 14 | 3? | 0.65833
| 15 | 3 | 0.65093
| 16 | 3 | 0.65231 | 0.65337
| 17 | 3 | 0.6531
| 18 | 3 | 0.65218
| 19 | 4 | 0.60799
| 20 | 4 | 0.61848
| 21 | 4 | 0.61413 | 0.61552
| 22 | 4 | 0.61264
| 23 | 4 | 0.61917
| 24 | 4 | 0.6192
| 25 | 4 | 0.61703
| 26 | 5 | 0.50787
| 27 | 5 | 0.50281
| 28 | 5 | 0.51053 | 0.508188
| 29 | 5 | 0.51063
| 30 | 5 | 0.5091
| 31 | 6 | 0.40961
| 32 | 6 | 0.40869 | 0.4082175
| 33 | 6 | 0.40666
| 34 | 6 | 0.40791
| 35 | 7 | 0.33925
| 36 | 7 | 0.34146
| 37 | 7 | 0.33895 | 0.340316
| 38 | 7 | 0.34111
| 39 | 7 | 0.34081
| 40 | 8 | 0.31268
| 41 | 8 | 0.31436 | 0.3144575
| 42 | 8 | 0.31495
| 43 | 8 | 0.31584 | [6 empty] | Концентрация г/мг
| 44 | 9 | 0.23954 | [6 empty] | 20
| 45 | 9 | 0.23997 | 0.24022 | [5 empty] | 18
| 46 | 9 | 0.24095 | [6 empty] | 16
| 47 | 9 | 0.24042 | [6 empty] | 14
| 48 | 10 | 0.20408 | [6 empty] | 12
| 49 | 10 | 0.20327 | [6 empty] | 10
| 50 | 10 | 0.20283 | 0.203018 | [5 empty] | 9
| 51 | 10 | 0.20255 | [6 empty] | 8
| 52 | 10 | 0.20236 | [6 empty] | 7
6
Магнетит типа | Лодочка | Мокрый г | Сухой г | Коэф | Баночка | Масса без г | Масса с г | Масса г | Масса сухого г | Концентрация г/мг | Объём мл | Оптическая плотность Abs<264nm> | Концентрация в конце / 2000 | Концентрация в конце | Адсорбция мокрого моль/ г магн | Адсорбция сухого моль/г магн | Адсорбция мокрого мг/г магн | Адсорбция сухого мг/г магн
1 | 1.1241 | 0.1409 | 0.0079 | 0.05606813343 | 1 | 0.9417 | 0.9921 | 0.0504 | 0.002825833925 | 24.5 | 2 | 0.8245983 | 0.007928830128 | 15.85766026 | 0.0019915795 | 0.03552070272 | 342.9499898 | 6116.665008
1 | 1.1241 | 0.1409 | 0.0079 | 0.05606813343 | 2 | 0.9433 | 0.9954 | 0.0521 | 0.002921149752 | 22.05 | 2 | 0.81024 | 0.007790769231 | 15.58153846 | 0.00144198295 | 0.02571840477 | 248.309464 | 4428.709302
1 | 1.1241 | 0.1409 | 0.0079 | 0.05606813343 | 3 | 0.9395 | 1.0272 | 0.0877 | 0.004917175302 | 19.6 | 2 | 0.65337 | 0.006282403846 | 12.56480769 | 0.0009316938496 | 0.01661717258 | 160.4376809 | 2861.477119
1 | 1.1241 | 0.1409 | 0.0079 | 0.05606813343 | 4 | 0.9523 | 0.9993 | 0.047 | 0.002635202271 | 17.15 | 2 | 0.61552 | 0.005918461538 | 11.83692308 | 0.001312940649 | 0.02341687815 | 226.0883797 | 4032.386418
1 | 1.1241 | 0.1409 | 0.0079 | 0.05606813343 | 5 | 0.9401 | 0.9891 | 0.049 | 0.002747338538 | 14.7 | 2 | 0.508188 | 0.004886423077 | 9.772846154 | 0.001167876424 | 0.02082959344 | 201.1083203 | 3586.85599
2 | 1.1063 | 0.1117 | 0.0194 | 0.1736794987 | 6 | 0.9364 | 1.1054 | 0.169 | 0.02935183527 | 12.25 | 2 | 0.4082175 | 0.003925168269 | 7.850336538 | 0.0003023636656 | 0.00174092894 | 52.06702321 | 299.7879636
2 | 1.1063 | 0.1117 | 0.0194 | 0.1736794987 | 7 | 0.9358 | 0.9856 | 0.0498 | 0.008649239033 | 11.025 | 2 | 0.340316 | 0.003272269231 | 6.544538462 | 0.001044937366 | 0.006016469266 | 179.9382144 | 1036.036008
2 | 1.1063 | 0.1117 | 0.0194 | 0.1736794987 | 8 | 0.9533 | 1.0122 | 0.0589 | 0.01022972247 | 9.8 | 2 | 0.3144575 | 0.003023629808 | 6.047259615 | 0.0007399971969 | 0.00426070551 | 127.4275173 | 733.6934888
2 | 1.1063 | 0.1117 | 0.0194 | 0.1736794987 | 9 | 0.9419 | 0.9919 | 0.05 | 0.008683974933 | 8.575 | 2 | 0.24022 | 0.002309807692 | 4.619615385 | 0.0009187885285 | 0.005290138074 | 158.2153846 | 910.9617764
2 | 1.1063 | 0.1117 | 0.0194 | 0.1736794987 | 10 | 0.9332 | 0.9774 | 0.0442 | 0.007676633841 | 7.35 | 2 | 0.203018 | 0.001952096154 | 3.904192308 | 0.0009054523816 | 0.005213352114 | 155.9189001 | 897.7392341
[15 empty] | Концентрация г/мг | Адсорбция сухого мг/г магн
[15 empty] | 24.5 | 6116.665008
[15 empty] | 22.05 | 4428.709302
[15 empty] | 19.6 | 2861.477119
[15 empty] | 17.15 | 4032.386418
[15 empty] | 14.7 | 3586.85599
[15 empty] | 12.25 | 299.7879636
[15 empty] | 11.025 | 1036.036008
[15 empty] | 9.8 | 733.6934888
[15 empty] | 8.575 | 910.9617764
[15 empty] | 7.35 | 897.7392341
[15 empty] | Концентрация г/мг | Адсорбция сухого мг/г магн
[15 empty] | 7.35 | 897.7392
[15 empty] | 8.575 | 910.9618
[15 empty] | 9.8 | 733.6935
[15 empty] | 11.025 | 1036.036
[15 empty] | 12.25 | 299.788
[15 empty] | 14.7 | 3586.856
[15 empty] | 17.15 | 4032.386
[15 empty] | 19.6 | 2861.477
[15 empty] | 22.05 | 4428.709
[15 empty] | 24.5 | 6116.665
Концентрация мг/мл
14
21
24.5
31.5
35
38.5
|  | мл | см | [6 empty] | 49
| Л1 | 1.283 | 1.1885 | [6 empty] | 59.5
| Л2 | 1.493 | 1.2094 | [6 empty] | 66.5
70
Магнетит типа | Лодочка | Мокрый г | Сухой г | Коэф | Баночка | Масса без г | Масса с г | Масса г | Масса сухого г | Концентрация мг/мл | Объём мл | Оптическая плотность Abs<264nm> | Концентрация в конце / 6000 | Концентрация в конце | Адсорбция мокрого моль/ г магн | Адсорбция сухого моль/г магн | Адсорбция мокрого мг/г магн | Адсорбция сухого мг/г магн
1 | 1.1715 | 0.1115 | 0.017 | 0.1524663677 | 1 | 0.9208 | 0.9522 | 0.0314 | 0.004787443946 | 16.2 | 2 | 0.22674 | 0.002180192308 | 13.08115385 | 0.00173042353 | 0.01134954257 | 297.9789319 | 1954.39123
1 | 1.1715 | 0.1115 | 0.017 | 0.1524663677 | 2 | 0.9256 | 0.9456 | 0.02 | 0.003049327354 | 24.3 | 2 | 0.342506 | 0.003293326923 | 19.75996154 | 0.003954737336 | 0.02593842429 | 681.0057692 | 4466.596663
1 | 1.1715 | 0.1115 | 0.017 | 0.1524663677 | 3 | 0.9414 | 0.9614 | 0.02 | 0.003049327354 | 28.35 | 2 | 0.4099425 | 0.003941754808 | 23.65052885 | 0.004093615988 | 0.02684930486 | 704.9206731 | 4623.450297
1 | 1.1715 | 0.1115 | 0.017 | 0.1524663677 | 4 | 0.9508 | 0.9623 | 0.0115 | 0.001753363229 | 36.45 | 2 | 0.499826 | 0.004806019231 | 28.83611538 | 0.01153444117 | 0.07565236414 | 1986.230769 | 13027.3371
1 | 1.1715 | 0.1115 | 0.017 | 0.1524663677 | 5 | 0.925 | 0.978 | 0.053 | 0.008080717489 | 40.5 | 2 | 0.534768 | 0.005142 | 30.852 | 0.003171389126 | 0.02080058162 | 546.1132075 | 3581.860155
2 | 1.1691 | 0.3239 | 0.0403 | 0.1244211176 | 6 | 0.9294 | 0.9836 | 0.0542 | 0.006743624575 | 44.55 | 2 | 0.563466 | 0.005417942308 | 32.50765385 | 0.003870792829 | 0.03111041681 | 666.5505251 | 5357.213774
2 | 1.1691 | 0.3239 | 0.0403 | 0.1244211176 | 7 | 0.9216 | 0.9439 | 0.0223 | 0.002774590923 | 56.7 | 2 | 0.7384375 | 0.007100360577 | 42.60216346 | 0.01101376271 | 0.08852004318 | 1896.569938 | 15243.15144
2 | 1.1691 | 0.3239 | 0.0403 | 0.1244211176 | 8 | 0.9139 | 0.9872 | 0.0733 | 0.009120067922 | 68.85 | 2 | 0.8392725 | 0.008069927885 | 48.41956731 | 0.004855810138 | 0.03902721846 | 836.1705058 | 6720.487018
2 | 1.1691 | 0.3239 | 0.0403 | 0.1244211176 | 9 | 0.9435 | 0.9881 | 0.0446 | 0.005549181846 | 76.95 | 2 | 0.913985 | 0.008788317308 | 52.72990385 | 0.009460827235 | 0.07603875785 | 1629.15445 | 13093.8741
2 | 1.1691 | 0.3239 | 0.0403 | 0.1244211176 | 10 | 0.9452 | 0.9938 | 0.0486 | 0.006046866317 | 81 | 2 | 1.17735 | 0.01132067308 | 67.92403846 | 0.004687329382 | 0.03767310141 | 807.1581197 | 6487.308063
возможно стоит поделить на 120
Va мкл
[10 empty] | 462.8571429 | [6 empty] | Концентрация мг/мл | Адсорбция сухого мг/г магн
[10 empty] | 694.2857143 | [6 empty] | 16.2 | 1954.39123
[6 empty] | 6-43-опыт |  |  |  | 810 | [6 empty] | 24.3 | 4466.596663
[10 empty] | 1041.428571 | [6 empty] | 28.35 | 4623.450297
[10 empty] | 1157.142857 | [6 empty] | 36.45 | 13027.3371
[10 empty] | 1272.857143 | [6 empty] | 40.5 | 3581.860155
[5 empty] | пробирка | состояние | масса | масса с магнититом мокрым | с сухим | 1620 | [6 empty] | 44.55 | 5357.213774
[5 empty] | 2020-01-06 | сушёное | 0.9335 | 0.9627 | 0.936 | 1967.142857 | [6 empty] | 56.7 | 15243.15144
[5 empty] | 2020-02-06 | сушёное | 0.9359 | 0.9561 | 0.9377 | 2198.571429 | [6 empty] | 68.85 | 6720.487018
[5 empty] | 2020-03-06 | гель | 0.9449 | 0.9607 |  | 2314.285714 | [6 empty] | 76.95 | 13093.8741
[5 empty] | 2020-04-06 | гель | 0.953 | 0.9776 | [8 empty] | 81 | 6487.308063
|  |  |  | sa мг/мл | sa мг | мокрый | сухой | k |  | # | Name | Abs<264nm> | Адсорбция для максимального значкния 70 мг, 18.12.19
|  |  |  | 6.696517217 | 13.39303443 | 0.0292 | 0.0025 | 0.08561643836 | 0.08736267462 | 1 | 32000~ | 1.5773
|  |  |  | 4.821492396 | 9.642984793 | 0.0202 | 0.0018 | 0.08910891089 |  | 2 | 32000~ | 1.6115 | 1.594633333 | 51028.26667
|  |  |  | 3.697362138 | 7.394724276 | 0.0158 | 0.001380330259 |  |  | 3 | 32000~ | 1.5951
|  |  |  | 5.756652443 | 11.51330489 | 0.0246 | 0.002149121796 |  |  | 4 | 6000 #10 | 1.176
[10 empty] | 5 | 6000 #10 | 1.1787 | 1.17735
[10 empty] | 6 | #9 | 0.91391
[10 empty] | 7 | #9 | 0.91522 | 0.913985
[10 empty] | 8 | #9 | 0.91275 |  |  |  |  | встряхивание |  |  | без
[10 empty] | 9 | #9 | 0.91406
[10 empty] | 10 | #8 | 0.84086 |  |  |  |  | Концентрация мг/мл | Адсорбция сухого мг/г магн |  | Концентрация мг/мл | Адсорбция сухого мг/г магн
[10 empty] | 11 | #8 | 0.83837 | 0.8392725 |  |  |  | 16.2 | 1954.39123 |  | 24.3 | 4466.596663
[10 empty] | 12 | #8 | 0.83855 |  |  |  |  | 28.35 | 4623.450297 |  | 36.45 | 13027.3371
[10 empty] | 13 | #8 | 0.83931 |  |  |  |  | 40.5 | 3581.860155 |  | 44.55 | 5357.213774
[10 empty] | 14 | #7 | 0.73734 |  |  |  |  | 56.7 | 15243.15144 |  | 68.85 | 6720.487018
[10 empty] | 15 | #7 | 0.73893 | 0.7384375 |  |  |  | 76.95 | 13093.8741
[10 empty] | 16 | #7 | 0.73989 |  |  |  |  | 81 | 6487.308063
[10 empty] | 17 | #7 | 0.73759
[10 empty] | 18 | #6 | 0.56387
[10 empty] | 19 | #6 | 0.56233 | 0.563466
[10 empty] | 20 | #6 | 0.5646
[10 empty] | 21 | #6 | 0.5629
[10 empty] | 22 | #6 | 0.56363
[10 empty] | 23 | #5 | 0.53557
[10 empty] | 24 | #5 | 0.53297 | 0.534768
[10 empty] | 25 | #5 | 0.53475
[10 empty] | 26 | #5 | 0.53576
[10 empty] | 27 | #5 | 0.53479
[10 empty] | 28 | #4 | 0.49879
[10 empty] | 29 | #4 | 0.50056 | 0.499826
[10 empty] | 30 | #4 | 0.49934
[10 empty] | 31 | #4 | 0.50096
[10 empty] | 32 | #4 | 0.49948
[10 empty] | 33 | #3 | 0.40911
[10 empty] | 34 | #3 | 0.41075 | 0.4099425
[10 empty] | 35 | #3 | 0.40953
[10 empty] | 36 | #3 | 0.41038
[10 empty] | 37 | #2 | 0.34288
[10 empty] | 38 | #2 | 0.34305 | 0.342506
[10 empty] | 39 | #2 | 0.34194
[10 empty] | 40 | #2 | 0.34243
[10 empty] | 41 | #2 | 0.34223
[10 empty] | 42 | #1 | 0.22621
[10 empty] | 43 | #1 | 0.22656 | 0.22674
[10 empty] | 44 | #1 | 0.22663
[10 empty] | 45 | #1 | 0.22707
[10 empty] | 46 | #1 | 0.22723
|  | мл | см
| Л1 | 0.514 | 0.2956
63.5
Магнетит типа | Лодочка | Мокрый г | Сухой г | Коэф | Баночка | Масса без г | Масса с г | Масса г | Масса сухого г | Концентрация мг/мл | Объём мл | Оптическая плотность Abs<264nm> | Концентрация в конце / 6000 | Концентрация в конце | Адсорбция мокрого моль/ г магн | Адсорбция сухого моль/г магн | Адсорбция мокрого мг/г магн | Адсорбция сухого мг/г магн
1 | 0.2656 | 0.2484 | 0.03 | 0.1207729469 | 1 | 0.9353 | 0.9867 | 0.0514 | 0.006207729469 | 63.5 | 2 | 1.116842857 | 0.01073887363 | 64.43324175 | -0.0003163145345 | -0.002619084346 | -54.46936284 | -451.0063243
1 | 0.2656 | 0.2484 | 0.03 | 0.1207729469 | 2 | 0.959 | 1.0855 | 0.1265 | 0.01527777778 | 53.975 | 2 | 0.877065 | 0.008433317308 | 50.59990385 | 0.0004648188503 | 0.00384870008 | 80.04180602 | 662.7461538
1 | 0.2656 | 0.2484 | 0.03 | 0.1207729469 | 3 | 0.9526 | 0.9856 | 0.033 | 0.003985507246 | 41.275 | 2 | 0.7191483333 | 0.00691488782 | 41.48932692 | -0.0001131490451 | -0.0009368740931 | -19.48426556 | -161.3297188
1 | 0.2656 | 0.2484 | 0.03 | 0.1207729469 | 4 | 0.9414 | 1.0094 | 0.068 | 0.008212560386 | 31.75 | 2 | 0.53708 | 0.005164230769 | 30.98538462 | 0.0001958944929 | 0.001622006401 | 33.73303167 | 279.3095023
1 | 0.2656 | 0.2484 | 0.03 | 0.1207729469 | 5 | 0.9358 | 0.9984 | 0.0626 | 0.007560386473 | 22.225 | 2 | 0.4066325 | 0.003909927885 | 23.45956731 | -0.0003435805311 | -0.002844846798 | -59.16456746 | -489.8826186
| Name | Abs<264nm> | [16 empty] | Концентрация мг/мл | Адсорбция сухого мг/г магн
| 60/6000 | 1.0991 | [10 empty] | Name | Abs<264nm> |  |  |  |  | 63.5 | -451.0063243
| 60/6000 | 1.1073 | ABS | C/6000 | C | [7 empty] | 60/6000 | 1.1055 | /6000 |  |  |  | 53.975 | 662.7461538
| 60/6000 | 1.1172 | [10 empty] | 60/6000 | 1.1088 |  |  |  |  | 41.275 | -161.3297188
| 60/6000 | 1.11 | 1.112066667 | 0.01170596491 | 70.23578947 | [7 empty] | 60/6000 | 1.1025 | 1.1055 | 0.01062980769 | 63.77884615 |  | 31.75 | 279.3095023
| 60/6000 | 1.1109 | [10 empty] | 60/6000 | 1.1052 |  |  |  |  | 22.225 | -489.8826186
| 60/6000 | 1.118 | [10 empty] | 60/3000 | 2.1484
| 60/6000 | 1.1139 | [10 empty] | 60/3000 | 2.1592
| 60/6000 | 1.1124 | [10 empty] | 60/3000 | 2.1144
| 60/6000 | 1.1198 | [10 empty] | 60/3000 | 2.1209 | /3000
[13 empty] | 60/3000 | 2.2075 | 2.159644444 | 0.02076581197 | 62.2974359
[13 empty] | 60/3000 | 2.1606 |  |  |  |  | Концентрация мг/мл | Адсорбция сухого мг/г магн
[13 empty] | 60/3000 | 2.1593 |  |  |  |  | 22.225 | -489.8826
[13 empty] | 60/3000 | 2.1628 |  |  |  |  | 31.75 | 279.3095
|  | Name | Abs<264nm> | [9 empty] | 60/3000 | 2.2037 |  |  |  |  | 41.275 | -161.3297
|  | 60 | 1.1164 | [15 empty] | 53.975 | 662.7462
|  | 60 | 1.1152 | [15 empty] | 63.5 | -451.0063
|  | 60 | 1.1199
|  | 60 | 1.1132
|  | 60 | 1.1196 | 1.116842857
|  | 60 | 1.1173
|  | 60 | 1.1163
|  | 50 | 0.87691
|  | 50 | 0.87152
|  | 50 | 0.87621
|  | 50 | 0.87888
|  | 50 | 0.88172 | 0.877065
|  | 50 | 0.87715
|  | 40 | 0.7233
|  | 40 | 0.72406
|  | 40 | 0.71648 | 0.7191483333
|  | 40 | 0.71692
|  | 40 | 0.71742
|  | 40 | 0.71671
|  | 30 | 0.53732
|  | 30 | 0.53597
|  | 30 | 0.5361
|  | 30 | 0.53889 | 0.53708
|  | 30 | 0.53712
|  | 20 | 0.40646
|  | 20 | 0.40935 | 0.4066325
|  | 20 | 0.40641
|  | 20 | 0.40431

## release
Time(s) | Absorbance (AU) | Time(s) | Absorbance (AU) | resulting | Time(s) | Absorbance (AU)
1.2 | 2.26401 | 1.2 | 0.460776 |  | 1.2 | 1.803234 | 21 hours later | Name | Abs<264nm> |  |  |  | Time(s) | C мг/мл | Sa мг
61.7 | 2.19619 | 61.7 | 0.513536 |  | 61.7 | 1.682654 |  | /20 | 0.44203 |  |  |  | 1.2 | 0.01733878846 | 0.03467757692
121.7 | 2.21293 | 121.7 | 0.472863 |  | 121.7 | 1.740067 |  | /20 | 0.44331 | 0.4425333333 | 0.004255128205 | 0.0851025641 | 61.7 | 0.01617936538 | 0.03235873077
241.7 | 2.19148 | 241.7 | 0.377926 |  | 241.7 | 1.813554 |  | /20 | 0.44226 |  |  |  | 121.7 | 0.01673141346 | 0.03346282692
301.7 | 2.07984 | 301.7 | 0.362792 |  | 301.7 | 1.717048 | [6 empty] | 241.7 | 0.01743801923 | 0.03487603846
361.7 | 2.07704 | 361.7 | 0.352222 |  | 361.7 | 1.724818 | [6 empty] | 301.7 | 0.01651007692 | 0.03302015385
421.7 | 2.11646 | 421.7 | 0.346061 |  | 421.7 | 1.770399 | [6 empty] | 361.7 | 0.01658478846 | 0.03316957692
481.7 | 2.12463 | 481.7 | 0.337343 |  | 481.7 | 1.787287 | [6 empty] | 421.7 | 0.01702306731 | 0.03404613462
541.7 | 2.03256 | 541.7 | 0.310393 |  | 541.7 | 1.722167 | [6 empty] | 481.7 | 0.01718545192 | 0.03437090385
601.7 | 2.07658 | 601.7 | 0.287145 |  | 601.7 | 1.789435 | [6 empty] | 541.7 | 0.01655929808 | 0.03311859615
661.7 | 2.00281 | 661.7 | 0.261738 |  | 661.7 | 1.741072 | [6 empty] | 601.7 | 0.01720610577 | 0.03441221154
721.7 | 2.08427 | 721.7 | 0.252078 |  | 721.7 | 1.832192 | [6 empty] | 661.7 | 0.01674107692 | 0.03348215385
781.7 | 1.94549 | 781.7 | 0.242817 |  | 781.7 | 1.702673 | [6 empty] | 721.7 | 0.01761723077 | 0.03523446154
841.7 | 1.91102 | 841.7 | 0.239712 |  | 841.7 | 1.671308 | [6 empty] | 781.7 | 0.01637185577 | 0.03274371154
901.7 | 1.93178 | 901.7 | 0.227521 |  | 901.7 | 1.704259 | [6 empty] | 841.7 | 0.01607026923 | 0.03214053846
961.7 | 1.91363 | 961.7 | 0.214469 |  | 961.7 | 1.699161 | [6 empty] | 901.7 | 0.01638710577 | 0.03277421154
1021.7 | 2.0226 | 1021.7 | 0.206221 |  | 1021.7 | 1.816379 | [6 empty] | 961.7 | 0.01633808654 | 0.03267617308
1081.6 | 1.94959 | 1081.6 | 0.200485 |  | 1081.6 | 1.749105 | [6 empty] | 1021.7 | 0.01746518269 | 0.03493036538
1141.6 | 1.90441 | 1141.6 | 0.201124 |  | 1141.6 | 1.703286 | [6 empty] | 1081.6 | 0.01681831731 | 0.03363663462
1201.6 | 1.96766 | 1201.6 | 0.193126 |  | 1201.6 | 1.774534 | [6 empty] | 1141.6 | 0.01637775 | 0.0327555
1261.6 | 1.90182 | 1261.6 | 0.187479 |  | 1261.6 | 1.714341 | [6 empty] | 1201.6 | 0.01706282692 | 0.03412565385
1321.6 | 1.86456 | 1321.6 | 0.184952 |  | 1321.6 | 1.679608 | [6 empty] | 1261.6 | 0.01648404808 | 0.03296809615
1381.6 | 1.90811 | 1381.6 | 0.176883 |  | 1381.6 | 1.731227 | [6 empty] | 1321.6 | 0.01615007692 | 0.03230015385
1441.6 | 1.85965 | 1441.6 | 0.17401 |  | 1441.6 | 1.68564 | [6 empty] | 1381.6 | 0.01664641346 | 0.03329282692
1501.6 | 1.85464 | 1501.6 | 0.170113 |  | 1501.6 | 1.684527 | [6 empty] | 1441.6 | 0.01620807692 | 0.03241615385
1561.6 | 1.85153 | 1561.6 | 0.167 |  | 1561.6 | 1.68453 | [6 empty] | 1501.6 | 0.016197375 | 0.03239475
1621.6 | 1.85275 | 1621.6 | 0.161825 |  | 1621.6 | 1.690925 | [6 empty] | 1561.6 | 0.01619740385 | 0.03239480769
1681.6 | 1.81817 | 1681.6 | 0.161043 |  | 1681.6 | 1.657127 | [6 empty] | 1621.6 | 0.01625889423 | 0.03251778846
1741.6 | 1.83057 | 1741.6 | 0.156941 |  | 1741.6 | 1.673629 | [6 empty] | 1681.6 | 0.01593391346 | 0.03186782692
1801.6 | 1.78624 | 1801.6 | 0.152823 |  | 1801.6 | 1.633417 | [6 empty] | 1741.6 | 0.01609258654 | 0.03218517308
1861.6 | 1.78678 | 1861.6 | 0.150182 |  | 1861.6 | 1.636598 | [6 empty] | 1801.6 | 0.01570593269 | 0.03141186538
1921.6 | 1.7567 | 1921.6 | 0.148789 |  | 1921.6 | 1.607911 | [6 empty] | 1861.6 | 0.01573651923 | 0.03147303846
1981.6 | 1.79784 | 1981.6 | 0.146155 |  | 1981.6 | 1.651685 | [6 empty] | 1921.6 | 0.01546068269 | 0.03092136538
2041.6 | 1.77557 | 2041.6 | 0.14357 |  | 2041.6 | 1.632 | [6 empty] | 1981.6 | 0.01588158654 | 0.03176317308
2101.6 | 1.78212 | 2101.6 | 0.141537 |  | 2101.6 | 1.640583 | [6 empty] | 2041.6 | 0.01569230769 | 0.03138461538
2161.6 | 1.71912 | 2161.6 | 0.141076 |  | 2161.6 | 1.578044 | [6 empty] | 2101.6 | 0.01577483654 | 0.03154967308
2221.5 | 1.76024 | 2221.5 | 0.139007 |  | 2221.5 | 1.621233 | [6 empty] | 2161.6 | 0.0151735 | 0.030347
2281.5 | 1.71584 | 2281.5 | 0.136971 |  | 2281.5 | 1.578869 | [6 empty] | 2221.5 | 0.01558877885 | 0.03117755769
2341.5 | 1.73031 | 2341.5 | 0.133298 |  | 2341.5 | 1.597012 | [6 empty] | 2281.5 | 0.01518143269 | 0.03036286538
2401.5 | 1.7156 | 2401.5 | 0.131531 |  | 2401.5 | 1.584069 | [6 empty] | 2341.5 | 0.01535588462 | 0.03071176923
2461.5 | 1.71786 | 2461.5 | 0.129098 |  | 2461.5 | 1.588762 | [6 empty] | 2401.5 | 0.01523143269 | 0.03046286538
2521.5 | 1.71932 | 2521.5 | 0.127744 |  | 2521.5 | 1.591576 | [6 empty] | 2461.5 | 0.01527655769 | 0.03055311538
2581.5 | 1.69625 | 2581.5 | 0.126973 |  | 2581.5 | 1.569277 | [6 empty] | 2521.5 | 0.01530361538 | 0.03060723077
2641.5 | 1.72712 | 2641.5 | 0.126301 |  | 2641.5 | 1.600819 | [6 empty] | 2581.5 | 0.01508920192 | 0.03017840385
2701.5 | 1.70209 | 2701.5 | 0.123543 |  | 2701.5 | 1.578547 | [6 empty] | 2641.5 | 0.01539249038 | 0.03078498077
2761.5 | 1.68575 | 2761.5 | 0.123405 |  | 2761.5 | 1.562345 | [6 empty] | 2701.5 | 0.01517833654 | 0.03035667308
2821.5 | 1.68038 | 2821.5 | 0.122576 |  | 2821.5 | 1.557804 | [6 empty] | 2761.5 | 0.01502254808 | 0.03004509615
2881.5 | 1.68161 | 2881.5 | 0.121639 |  | 2881.5 | 1.559971 | [6 empty] | 2821.5 | 0.01497888462 | 0.02995776923
2941.5 | 1.68019 | 2941.5 | 0.119769 |  | 2941.5 | 1.560421 | [6 empty] | 2881.5 | 0.01499972115 | 0.02999944231
3001.5 | 1.68275 | 3001.5 | 0.118691 |  | 3001.5 | 1.564059 | [6 empty] | 2941.5 | 0.01500404808 | 0.03000809615
3061.5 | 1.67892 | 3061.5 | 0.116721 |  | 3061.5 | 1.562199 | [6 empty] | 3001.5 | 0.01503902885 | 0.03007805769
3121.5 | 1.66862 | 3121.5 | 0.115679 |  | 3121.5 | 1.552941 | [6 empty] | 3061.5 | 0.01502114423 | 0.03004228846
3181.5 | 1.65283 | 3181.5 | 0.114052 |  | 3181.5 | 1.538778 | [6 empty] | 3121.5 | 0.014932125 | 0.02986425
3241.5 | 1.66349 | 3241.5 | 0.11421 |  | 3241.5 | 1.54928 | [6 empty] | 3181.5 | 0.01479594231 | 0.02959188462
3301.4 | 1.68069 | 3301.4 | 0.112253 |  | 3301.4 | 1.568437 | [6 empty] | 3241.5 | 0.01489692308 | 0.02979384615
3361.4 | 1.64996 | 3361.4 | 0.111789 |  | 3361.4 | 1.538171 | [6 empty] | 3301.4 | 0.015081125 | 0.03016225
3421.4 | 1.63497 | 3421.4 | 0.11121 |  | 3421.4 | 1.52376 | [6 empty] | 3361.4 | 0.01479010577 | 0.02958021154
3481.4 | 1.62258 | 3481.4 | 0.109552 |  | 3481.4 | 1.513028 | [6 empty] | 3421.4 | 0.01465153846 | 0.02930307692
3541.4 | 1.63655 | 3541.4 | 0.109519 |  | 3541.4 | 1.527031 | [6 empty] | 3481.4 | 0.01454834615 | 0.02909669231
3601.4 | 1.63801 | 3601.4 | 0.108793 |  | 3601.4 | 1.529217 | [6 empty] | 3541.4 | 0.01468299038 | 0.02936598077
3661.4 | 1.61453 | 3661.4 | 0.107579 |  | 3661.4 | 1.506951 | [6 empty] | 3601.4 | 0.01470400962 | 0.02940801923
3721.4 | 1.63083 | 3721.4 | 0.108001 |  | 3721.4 | 1.522829 | [6 empty] | 3661.4 | 0.01448991346 | 0.02897982692
3781.4 | 1.63215 | 3781.4 | 0.10638 |  | 3781.4 | 1.52577 | [6 empty] | 3721.4 | 0.01464258654 | 0.02928517308
3841.4 | 1.6189 | 3841.4 | 0.104548 |  | 3841.4 | 1.514352 | [6 empty] | 3781.4 | 0.01467086538 | 0.02934173077
3901.4 | 1.60713 | 3901.4 | 0.104351 |  | 3901.4 | 1.502779 | [6 empty] | 3841.4 | 0.01456107692 | 0.02912215385
3961.4 | 1.62044 | 3961.4 | 0.103767 |  | 3961.4 | 1.516673 | [6 empty] | 3901.4 | 0.01444979808 | 0.02889959615
4021.4 | 1.60482 | 4021.4 | 0.102136 |  | 4021.4 | 1.502684 | [6 empty] | 3961.4 | 0.01458339423 | 0.02916678846
4081.4 | 1.60923 | 4081.4 | 0.101981 |  | 4081.4 | 1.507249 | [6 empty] | 4021.4 | 0.01444888462 | 0.02889776923
4141.4 | 1.62065 | 4141.4 | 0.100739 |  | 4141.4 | 1.519911 | [6 empty] | 4081.4 | 0.01449277885 | 0.02898555769
4201.4 | 1.59439 | 4201.4 | 0.10012 |  | 4201.4 | 1.49427 | [6 empty] | 4141.4 | 0.01461452885 | 0.02922905769
4261.4 | 1.60885 | 4261.4 | 0.100002 |  | 4261.4 | 1.508848 | [6 empty] | 4201.4 | 0.01436798077 | 0.02873596154
4321.4 | 1.60545 | 4321.4 | 0.100345 |  | 4321.4 | 1.505105 | [6 empty] | 4261.4 | 0.01450815385 | 0.02901630769
4381.3 | 1.60258 | 4381.3 | 0.0984659 |  | 4381.3 | 1.5041141 | [6 empty] | 4321.4 | 0.01447216346 | 0.02894432692
4441.3 | 1.57979 | 4441.3 | 0.097589 |  | 4441.3 | 1.482201 | [6 empty] | 4381.3 | 0.01446263558 | 0.02892527115
4501.3 | 1.59112 | 4501.3 | 0.0958228 |  | 4501.3 | 1.4952972 | [6 empty] | 4441.3 | 0.01425193269 | 0.02850386538
4561.3 | 1.59111 | 4561.3 | 0.0956817 |  | 4561.3 | 1.4954283 | [6 empty] | 4501.3 | 0.01437785769 | 0.02875571538
4621.3 | 1.60864 | 4621.3 | 0.094492 |  | 4621.3 | 1.514148 | [6 empty] | 4561.3 | 0.01437911827 | 0.02875823654
4681.3 | 1.59416 | 4681.3 | 0.0941138 |  | 4681.3 | 1.5000462 | [6 empty] | 4621.3 | 0.01455911538 | 0.02911823077
4741.3 | 1.59348 | 4741.3 | 0.0935173 |  | 4741.3 | 1.4999627 | [6 empty] | 4681.3 | 0.01442352115 | 0.02884704231
4801.3 | 1.57858 | 4801.3 | 0.0940604 |  | 4801.3 | 1.4845196 | [6 empty] | 4741.3 | 0.01442271827 | 0.02884543654
4861.3 | 1.58167 | 4861.3 | 0.0939851 |  | 4861.3 | 1.4876849 | [6 empty] | 4801.3 | 0.01427422692 | 0.02854845385
4921.3 | 1.58077 | 4921.3 | 0.0934963 |  | 4921.3 | 1.4872737 | [6 empty] | 4861.3 | 0.0143046625 | 0.028609325
4981.3 | 1.59292 | 4981.3 | 0.093472 |  | 4981.3 | 1.499448 | [6 empty] | 4921.3 | 0.01430070865 | 0.02860141731
5041.3 | 1.5818 | 5041.3 | 0.0919614 |  | 5041.3 | 1.4898386 | [6 empty] | 4981.3 | 0.01441776923 | 0.02883553846
5101.3 | 1.55607 | 5101.3 | 0.0898089 |  | 5101.3 | 1.4662611 | [6 empty] | 5041.3 | 0.01432537115 | 0.02865074231
5161.3 | 1.59165 | 5161.3 | 0.0904717 |  | 5161.3 | 1.5011783 | [6 empty] | 5101.3 | 0.01409866442 | 0.02819732885
5221.3 | 1.55732 | 5221.3 | 0.0900779 |  | 5221.3 | 1.4672421 | [6 empty] | 5161.3 | 0.01443440673 | 0.02886881346
5281.3 | 1.5589 | 5281.3 | 0.0899458 |  | 5281.3 | 1.4689542 | [6 empty] | 5221.3 | 0.01410809712 | 0.02821619423
5341.3 | 1.58599 | 5341.3 | 0.0895276 |  | 5341.3 | 1.4964624 | [6 empty] | 5281.3 | 0.01412455962 | 0.02824911923
5401.3 | 1.57179 | 5401.3 | 0.0885863 |  | 5401.3 | 1.4832037 | [6 empty] | 5341.3 | 0.01438906154 | 0.02877812308
5461.3 | 1.55444 | 5461.3 | 0.088028 |  | 5461.3 | 1.466412 | [6 empty] | 5401.3 | 0.01426157404 | 0.02852314808
5521.2 | 1.55403 | 5521.2 | 0.0874333 |  | 5521.2 | 1.4665967 | [6 empty] | 5461.3 | 0.01410011538 | 0.02820023077
5581.2 | 1.57882 | 5581.2 | 0.0870047 |  | 5581.2 | 1.4918153 | [6 empty] | 5521.2 | 0.01410189135 | 0.02820378269
5641.2 | 1.58059 | 5641.2 | 0.0873446 |  | 5641.2 | 1.4932454 | [6 empty] | 5581.2 | 0.01434437788 | 0.02868875577
5701.2 | 1.57087 | 5701.2 | 0.0861053 |  | 5701.2 | 1.4847647 | [6 empty] | 5641.2 | 0.01435812885 | 0.02871625769
5761.2 | 1.54644 | 5761.2 | 0.0857391 |  | 5761.2 | 1.4607009 | [6 empty] | 5701.2 | 0.01427658365 | 0.02855316731
5821.2 | 1.54153 | 5821.2 | 0.0857759 |  | 5821.2 | 1.4557541 | [6 empty] | 5761.2 | 0.01404520096 | 0.02809040192
5881.2 | 1.54022 | 5881.2 | 0.0857544 |  | 5881.2 | 1.4544656 | [6 empty] | 5821.2 | 0.01399763558 | 0.02799527115
5941.2 | 1.5676 | 5941.2 | 0.0862141 |  | 5941.2 | 1.4813859 | [6 empty] | 5881.2 | 0.01398524615 | 0.02797049231
6001.2 | 1.5598 | 6001.2 | 0.0853305 |  | 6001.2 | 1.4744695 | [6 empty] | 5941.2 | 0.01424409519 | 0.02848819038
6061.2 | 1.5686 | 6061.2 | 0.0839143 |  | 6061.2 | 1.4846857 | [6 empty] | 6001.2 | 0.01417759135 | 0.02835518269
6121.2 | 1.55558 | 6121.2 | 0.0842214 |  | 6121.2 | 1.4713586 | [6 empty] | 6061.2 | 0.01427582404 | 0.02855164808
6181.2 | 1.55274 | 6181.2 | 0.0826926 |  | 6181.2 | 1.4700474 | [6 empty] | 6121.2 | 0.01414767885 | 0.02829535769
6241.2 | 1.56739 | 6241.2 | 0.0833192 |  | 6241.2 | 1.4840708 | [6 empty] | 6181.2 | 0.01413507115 | 0.02827014231
6301.2 | 1.54582 | 6301.2 | 0.0834537 |  | 6301.2 | 1.4623663 | [6 empty] | 6241.2 | 0.01426991154 | 0.02853982308
6361.2 | 1.56687 | 6361.2 | 0.0821295 |  | 6361.2 | 1.4847405 | [6 empty] | 6301.2 | 0.01406121442 | 0.02812242885
6421.2 | 1.54828 | 6421.2 | 0.0830235 |  | 6421.2 | 1.4652565 | [6 empty] | 6361.2 | 0.01427635096 | 0.02855270192
6481.2 | 1.58048 | 6481.2 | 0.0826135 |  | 6481.2 | 1.4978665 | [6 empty] | 6421.2 | 0.01408900481 | 0.02817800962
6541.2 | 1.54704 | 6541.2 | 0.0826168 |  | 6541.2 | 1.4644232 | [6 empty] | 6481.2 | 0.0144025625 | 0.028805125
6601.1 | 1.55451 | 6601.1 | 0.0816746 |  | 6601.1 | 1.4728354 | [6 empty] | 6541.2 | 0.01408099231 | 0.02816198462
6661.1 | 1.54389 | 6661.1 | 0.0804071 |  | 6661.1 | 1.4634829 | [6 empty] | 6601.1 | 0.01416187885 | 0.02832375769
6721.1 | 1.54248 | 6721.1 | 0.0807786 |  | 6721.1 | 1.4617014 | [6 empty] | 6661.1 | 0.01407195096 | 0.02814390192
6781.1 | 1.55617 | 6781.1 | 0.0817761 |  | 6781.1 | 1.4743939 | [6 empty] | 6721.1 | 0.01405482115 | 0.02810964231
6841.1 | 1.55294 | 6841.1 | 0.0802407 |  | 6841.1 | 1.4726993 | [6 empty] | 6781.1 | 0.01417686442 | 0.02835372885
6901.1 | 1.54213 | 6901.1 | 0.0795736 |  | 6901.1 | 1.4625564 | [6 empty] | 6841.1 | 0.01416057019 | 0.02832114038
6961.1 | 1.56677 | 6961.1 | 0.0785646 |  | 6961.1 | 1.4882054 | [6 empty] | 6901.1 | 0.01406304231 | 0.02812608462
7021.1 | 1.53091 | 7021.1 | 0.0787005 |  | 7021.1 | 1.4522095 | [6 empty] | 6961.1 | 0.01430966731 | 0.02861933462
7081.1 | 1.55343 | 7081.1 | 0.0794401 |  | 7081.1 | 1.4739899 | [6 empty] | 7021.1 | 0.01396355288 | 0.02792710577
7141.1 | 1.53939 | 7141.1 | 0.0789213 |  | 7141.1 | 1.4604687 | [6 empty] | 7081.1 | 0.01417297981 | 0.02834595962
7201.1 | 1.54702 | 7201.1 | 0.0781002 |  | 7201.1 | 1.4689198 | [6 empty] | 7141.1 | 0.01404296827 | 0.02808593654
7261.1 | 1.55256 | 7261.1 | 0.0790982 |  | 7261.1 | 1.4734618 | [6 empty] | 7201.1 | 0.01412422885 | 0.02824845769
7321.1 | 1.54598 | 7321.1 | 0.0793519 |  | 7321.1 | 1.4666281 | [6 empty] | 7261.1 | 0.01416790192 | 0.02833580385
7381.1 | 1.51197 | 7381.1 | 0.0785117 |  | 7381.1 | 1.4334583 | [6 empty] | 7321.1 | 0.01410219327 | 0.02820438654
7441.1 | 1.54708 | 7441.1 | 0.0785785 |  | 7441.1 | 1.4685015 | [6 empty] | 7381.1 | 0.01378325288 | 0.02756650577
7501.1 | 1.53253 | 7501.1 | 0.0772491 |  | 7501.1 | 1.4552809 | [6 empty] | 7441.1 | 0.01412020673 | 0.02824041346
7561.1 | 1.51347 | 7561.1 | 0.076436 |  | 7561.1 | 1.437034 | [6 empty] | 7501.1 | 0.01399308558 | 0.02798617115
7621.1 | 1.53782 | 7621.1 | 0.0762014 |  | 7621.1 | 1.4616186 | [6 empty] | 7561.1 | 0.01381763462 | 0.02763526923
7681.1 | 1.52922 | 7681.1 | 0.0756884 |  | 7681.1 | 1.4535316 | [6 empty] | 7621.1 | 0.014054025 | 0.02810805
7741 | 1.53838 | 7741 | 0.0753098 |  | 7741 | 1.4630702 | [6 empty] | 7681.1 | 0.01397626538 | 0.02795253077
7801 | 1.52988 | 7801 | 0.0751996 |  | 7801 | 1.4546804 | [6 empty] | 7741 | 0.01406798269 | 0.02813596538
7861 | 1.54505 | 7861 | 0.0754099 |  | 7861 | 1.4696401 | [6 empty] | 7801 | 0.01398731154 | 0.02797462308
7921 | 1.54708 | 7921 | 0.075942 |  | 7921 | 1.471138 | [6 empty] | 7861 | 0.01413115481 | 0.02826230962
7981 | 1.53136 | 7981 | 0.0753069 |  | 7981 | 1.4560531 | [6 empty] | 7921 | 0.01414555769 | 0.02829111538
8041 | 1.53434 | 8041 | 0.0762482 |  | 8041 | 1.4580918 | [6 empty] | 7981 | 0.01400051058 | 0.02800102115
8101 | 1.53343 | 8101 | 0.0754528 |  | 8101 | 1.4579772 | [6 empty] | 8041 | 0.01402011346 | 0.02804022692
8161 | 1.54279 | 8161 | 0.0742688 |  | 8161 | 1.4685212 | [6 empty] | 8101 | 0.01401901154 | 0.02803802308
8221 | 1.54057 | 8221 | 0.0751286 |  | 8221 | 1.4654414 | [6 empty] | 8161 | 0.01412039615 | 0.02824079231
8281 | 1.53439 | 8281 | 0.0738549 |  | 8281 | 1.4605351 | [6 empty] | 8221 | 0.01409078269 | 0.02818156538
8341 | 1.53195 | 8341 | 0.073802 |  | 8341 | 1.458148 | [6 empty] | 8281 | 0.01404360673 | 0.02808721346
8401 | 1.53535 | 8401 | 0.0745835 |  | 8401 | 1.4607665 | [6 empty] | 8341 | 0.01402065385 | 0.02804130769
8461 | 1.54546 | 8461 | 0.0733585 |  | 8461 | 1.4721015 | [6 empty] | 8401 | 0.01404583173 | 0.02809166346
8521 | 1.54289 | 8521 | 0.0742841 |  | 8521 | 1.4686059 | [6 empty] | 8461 | 0.01415482212 | 0.02830964423
8581 | 1.55585 | 8581 | 0.0734777 |  | 8581 | 1.4823723 | [6 empty] | 8521 | 0.01412121058 | 0.02824242115
8641 | 1.5346 | 8641 | 0.0730543 |  | 8641 | 1.4615457 | [6 empty] | 8581 | 0.01425357981 | 0.02850715962
8701 | 1.53242 | 8701 | 0.0721755 |  | 8701 | 1.4602445 | [6 empty] | 8641 | 0.01405332404 | 0.02810664808
8761 | 1.51776 | 8761 | 0.0725188 |  | 8761 | 1.4452412 | [6 empty] | 8701 | 0.0140408125 | 0.028081625
8820.9 | 1.54203 | 8820.9 | 0.073236 |  | 8820.9 | 1.468794 | [6 empty] | 8761 | 0.01389655 | 0.0277931
8880.9 | 1.53492 | 8880.9 | 0.0726552 |  | 8880.9 | 1.4622648 | [6 empty] | 8820.9 | 0.01412301923 | 0.02824603846
8940.9 | 1.53234 | 8940.9 | 0.0717988 |  | 8940.9 | 1.4605412 | [6 empty] | 8880.9 | 0.01406023846 | 0.02812047692
9000.9 | 1.55337 | 9000.9 | 0.0712557 |  | 9000.9 | 1.4821143 | [6 empty] | 8940.9 | 0.01404366538 | 0.02808733077
9060.9 | 1.53956 | 9060.9 | 0.0706778 |  | 9060.9 | 1.4688822 | [6 empty] | 9000.9 | 0.01425109904 | 0.02850219808
9120.9 | 1.53143 | 9120.9 | 0.0721731 |  | 9120.9 | 1.4592569 | [6 empty] | 9060.9 | 0.01412386731 | 0.02824773462
9180.9 | 1.53281 | 9180.9 | 0.0714464 |  | 9180.9 | 1.4613636 | [6 empty] | 9120.9 | 0.01403131635 | 0.02806263269
9240.9 | 1.5431 | 9240.9 | 0.0713873 |  | 9240.9 | 1.4717127 | [6 empty] | 9180.9 | 0.01405157308 | 0.02810314615
9300.9 | 1.53239 | 9300.9 | 0.071363 |  | 9300.9 | 1.461027 | [6 empty] | 9240.9 | 0.01415108365 | 0.02830216731
9360.9 | 1.53188 | 9360.9 | 0.0712628 |  | 9360.9 | 1.4606172 | [6 empty] | 9300.9 | 0.01404833654 | 0.02809667308
9420.9 | 1.52834 | 9420.9 | 0.0708547 |  | 9420.9 | 1.4574853 | [6 empty] | 9360.9 | 0.01404439615 | 0.02808879231
9480.9 | 1.54396 | 9480.9 | 0.0705824 |  | 9480.9 | 1.4733776 | [6 empty] | 9420.9 | 0.01401428173 | 0.02802856346
9540.9 | 1.54508 | 9540.9 | 0.0711007 |  | 9540.9 | 1.4739793 | [6 empty] | 9480.9 | 0.01416709231 | 0.02833418462
9600.9 | 1.54276 | 9600.9 | 0.0698342 |  | 9600.9 | 1.4729258 | [6 empty] | 9540.9 | 0.01417287788 | 0.02834575577
9660.9 | 1.55363 | 9660.9 | 0.0698795 |  | 9660.9 | 1.4837505 | [6 empty] | 9600.9 | 0.01416274808 | 0.02832549615
9720.9 | 1.53255 | 9720.9 | 0.0700216 |  | 9720.9 | 1.4625284 | [6 empty] | 9660.9 | 0.01426683173 | 0.02853366346
9780.9 | 1.53264 | 9780.9 | 0.0695801 |  | 9780.9 | 1.4630599 | [6 empty] | 9720.9 | 0.01406277308 | 0.02812554615
9840.9 | 1.54214 | 9840.9 | 0.0691342 |  | 9840.9 | 1.4730058 | [6 empty] | 9780.9 | 0.01406788365 | 0.02813576731
9900.8 | 1.53182 | 9900.8 | 0.0700397 |  | 9900.8 | 1.4617803 | [6 empty] | 9840.9 | 0.01416351731 | 0.02832703462
9960.8 | 1.53452 | 9960.8 | 0.0686955 |  | 9960.8 | 1.4658245 | [6 empty] | 9900.8 | 0.01405557981 | 0.02811115962
10020.8 | 1.54242 | 10020.8 | 0.0678062 |  | 10020.8 | 1.4746138 | [6 empty] | 9960.8 | 0.01409446635 | 0.02818893269
10080.8 | 1.54493 | 10080.8 | 0.068748 |  | 10080.8 | 1.476182 | [6 empty] | 10020.8 | 0.01417897885 | 0.02835795769
10140.8 | 1.54009 | 10140.8 | 0.0697985 |  | 10140.8 | 1.4702915 | [6 empty] | 10080.8 | 0.01419405769 | 0.02838811538
10200.8 | 1.521 | 10200.8 | 0.0686669 |  | 10200.8 | 1.4523331 | [6 empty] | 10140.8 | 0.01413741827 | 0.02827483654
10260.8 | 1.53252 | 10260.8 | 0.0694642 |  | 10260.8 | 1.4630558 | [6 empty] | 10200.8 | 0.01396474135 | 0.02792948269
10320.8 | 1.53129 | 10320.8 | 0.0683227 |  | 10320.8 | 1.4629673 | [6 empty] | 10260.8 | 0.01406784423 | 0.02813568846
10380.8 | 1.54354 | 10380.8 | 0.0675106 |  | 10380.8 | 1.4760294 | [6 empty] | 10320.8 | 0.01406699327 | 0.02813398654
10440.8 | 1.52721 | 10440.8 | 0.0671859 |  | 10440.8 | 1.4600241 | [6 empty] | 10380.8 | 0.01419259038 | 0.02838518077
10500.7 | 1.53751 | 10500.7 | 0.0681763 |  | 10500.7 | 1.4693337 | [6 empty] | 10440.8 | 0.01403869327 | 0.02807738654
10560.7 | 1.55279 | 10560.7 | 0.0681758 |  | 10560.7 | 1.4846142 | [6 empty] | 10500.7 | 0.01412820865 | 0.02825641731
10620.7 | 1.53024 | 10620.7 | 0.0685182 |  | 10620.7 | 1.4617218 | [6 empty] | 10560.7 | 0.01427513654 | 0.02855027308
10680.7 | 1.54297 | 10680.7 | 0.0680108 |  | 10680.7 | 1.4749592 | [6 empty] | 10620.7 | 0.01405501731 | 0.02811003462
10740.7 | 1.54462 | 10740.7 | 0.0680752 |  | 10740.7 | 1.4765448 | [6 empty] | 10680.7 | 0.0141823 | 0.0283646
10800.7 | 1.55514 | 10800.7 | 0.0679016 |  | 10800.7 | 1.4872384 | [6 empty] | 10740.7 | 0.01419754615 | 0.02839509231
10860.7 | 1.54008 | 10860.7 | 0.067544 |  | 10860.7 | 1.472536 | [6 empty] | 10800.7 | 0.01430036923 | 0.02860073846
10920.7 | 1.52779 | 10920.7 | 0.0681052 |  | 10920.7 | 1.4596848 | [6 empty] | 10860.7 | 0.014159 | 0.028318
10980.7 | 1.56402 | 10980.7 | 0.0677161 |  | 10980.7 | 1.4963039 | [6 empty] | 10920.7 | 0.01403543077 | 0.02807086154
11040.7 | 1.5354 | 11040.7 | 0.0672207 |  | 11040.7 | 1.4681793 | [6 empty] | 10980.7 | 0.0143875375 | 0.028775075
11100.7 | 1.52646 | 11100.7 | 0.068274 |  | 11100.7 | 1.458186 | [6 empty] | 11040.7 | 0.01411710865 | 0.02823421731
11160.7 | 1.55477 | 11160.7 | 0.0685005 |  | 11160.7 | 1.4862695 | [6 empty] | 11100.7 | 0.01402101923 | 0.02804203846
11220.7 | 1.53055 | 11220.7 | 0.0670323 |  | 11220.7 | 1.4635177 | [6 empty] | 11160.7 | 0.01429105288 | 0.02858210577
11280.7 | 1.55535 | 11280.7 | 0.0670381 |  | 11280.7 | 1.4883119 | [6 empty] | 11220.7 | 0.01407228558 | 0.02814457115
11340.7 | 1.53241 | 11340.7 | 0.0672994 |  | 11340.7 | 1.4651106 | [6 empty] | 11280.7 | 0.01431069135 | 0.02862138269
11400.7 | 1.55602 | 11400.7 | 0.0665345 |  | 11400.7 | 1.4894855 | [6 empty] | 11340.7 | 0.01408760192 | 0.02817520385
11460.7 | 1.52348 | 11460.7 | 0.0666604 |  | 11460.7 | 1.4568196 | [6 empty] | 11400.7 | 0.01432197596 | 0.02864395192
11520.7 | 1.53927 | 11520.7 | 0.0674577 |  | 11520.7 | 1.4718123 | [6 empty] | 11460.7 | 0.01400788077 | 0.02801576154
11580.6 | 1.55163 | 11580.6 | 0.0668144 |  | 11580.6 | 1.4848156 | [6 empty] | 11520.7 | 0.01415204135 | 0.02830408269
11640.6 | 1.55249 | 11640.6 | 0.0663633 |  | 11640.6 | 1.4861267 | [6 empty] | 11580.6 | 0.01427707308 | 0.02855414615
11700.6 | 1.53177 | 11700.6 | 0.0667777 |  | 11700.6 | 1.4649923 | [6 empty] | 11640.6 | 0.01428967981 | 0.02857935962
11760.6 | 1.54566 | 11760.6 | 0.0675859 |  | 11760.6 | 1.4780741 | [6 empty] | 11700.6 | 0.01408646442 | 0.02817292885
11820.6 | 1.55081 | 11820.6 | 0.0665479 |  | 11820.6 | 1.4842621 | [6 empty] | 11760.6 | 0.01421225096 | 0.02842450192
11880.6 | 1.53421 | 11880.6 | 0.0655718 |  | 11880.6 | 1.4686382 | [6 empty] | 11820.6 | 0.01427175096 | 0.02854350192
11940.6 | 1.56548 | 11940.6 | 0.0655351 |  | 11940.6 | 1.4999449 | [6 empty] | 11880.6 | 0.01412152115 | 0.02824304231
12000.6 | 1.52104 | 12000.6 | 0.065238 |  | 12000.6 | 1.455802 | [6 empty] | 11940.6 | 0.01442254712 | 0.02884509423
12060.6 | 1.51308 | 12060.6 | 0.0654178 |  | 12060.6 | 1.4476622 | [6 empty] | 12000.6 | 0.01399809615 | 0.02799619231
12120.6 | 1.54159 | 12120.6 | 0.0660553 |  | 12120.6 | 1.4755347 | [6 empty] | 12060.6 | 0.01391982885 | 0.02783965769
12180.6 | 1.55135 | 12180.6 | 0.0655985 |  | 12180.6 | 1.4857515 | [6 empty] | 12120.6 | 0.01418783365 | 0.02837566731
12240.6 | 1.52512 | 12240.6 | 0.0657501 |  | 12240.6 | 1.4593699 | [6 empty] | 12180.6 | 0.01428607212 | 0.02857214423
12300.6 | 1.52294 | 12300.6 | 0.0662079 |  | 12300.6 | 1.4567321 | [6 empty] | 12240.6 | 0.01403240288 | 0.02806480577
12360.6 | 1.53238 | 12360.6 | 0.0645995 |  | 12360.6 | 1.4677805 | [6 empty] | 12300.6 | 0.01400703942 | 0.02801407885
12420.6 | 1.55257 | 12420.6 | 0.065259 |  | 12420.6 | 1.487311 | [6 empty] | 12360.6 | 0.01411327404 | 0.02822654808
12480.6 | 1.5776 | 12480.6 | 0.0663676 |  | 12480.6 | 1.5112324 | [6 empty] | 12420.6 | 0.01430106731 | 0.02860213462
12540.6 | 1.56509 | 12540.6 | 0.0649266 |  | 12540.6 | 1.5001634 | [6 empty] | 12480.6 | 0.01453108077 | 0.02906216154
12600.6 | 1.55177 | 12600.6 | 0.0649552 |  | 12600.6 | 1.4868148 | [6 empty] | 12540.6 | 0.01442464808 | 0.02884929615
12660.5 | 1.53539 | 12660.5 | 0.064837 |  | 12660.5 | 1.470553 | [6 empty] | 12600.6 | 0.01429629615 | 0.02859259231
12720.5 | 1.54913 | 12720.5 | 0.0654359 |  | 12720.5 | 1.4836941 | [6 empty] | 12660.5 | 0.01413993269 | 0.02827986538
12780.5 | 1.57932 | 12780.5 | 0.0655384 |  | 12780.5 | 1.5137816 | [6 empty] | 12720.5 | 0.01426628942 | 0.02853257885
12840.5 | 1.54495 | 12840.5 | 0.0661669 |  | 12840.5 | 1.4787831 | [6 empty] | 12780.5 | 0.01455559231 | 0.02911118462
12900.5 | 1.56682 | 12900.5 | 0.0643902 |  | 12900.5 | 1.5024298 | [6 empty] | 12840.5 | 0.01421906827 | 0.02843813654
12960.5 | 1.54705 | 12960.5 | 0.0644579 |  | 12960.5 | 1.4825921 | [6 empty] | 12900.5 | 0.01444644038 | 0.02889288077
13020.5 | 1.54651 | 13020.5 | 0.0652194 |  | 13020.5 | 1.4812906 | [6 empty] | 12960.5 | 0.01425569327 | 0.02851138654
13080.5 | 1.54404 | 13080.5 | 0.0655341 |  | 13080.5 | 1.4785059 | [6 empty] | 13020.5 | 0.01424317885 | 0.02848635769
13140.5 | 1.53498 | 13140.5 | 0.064682 |  | 13140.5 | 1.470298 | [6 empty] | 13080.5 | 0.01421640288 | 0.02843280577
13200.5 | 1.5445 | 13200.5 | 0.0651741 |  | 13200.5 | 1.4793259 | [6 empty] | 13140.5 | 0.01413748077 | 0.02827496154
13260.5 | 1.52612 | 13260.5 | 0.0645037 |  | 13260.5 | 1.4616163 | [6 empty] | 13200.5 | 0.0142242875 | 0.028448575
13320.5 | 1.54982 | 13320.5 | 0.0638394 |  | 13320.5 | 1.4859806 | [6 empty] | 13260.5 | 0.01405400288 | 0.02810800577
13380.5 | 1.54364 | 13380.5 | 0.0637956 |  | 13380.5 | 1.4798444 | [6 empty] | 13320.5 | 0.014288275 | 0.02857655
13440.5 | 1.5351 | 13440.5 | 0.0645704 |  | 13440.5 | 1.4705296 | [6 empty] | 13380.5 | 0.01422927308 | 0.02845854615
13500.5 | 1.55887 | 13500.5 | 0.0648718 |  | 13500.5 | 1.4939982 | [6 empty] | 13440.5 | 0.01413970769 | 0.02827941538
13560.5 | 1.55016 | 13560.5 | 0.0644979 |  | 13560.5 | 1.4856621 | [6 empty] | 13500.5 | 0.01436536731 | 0.02873073462
13620.5 | 1.54426 | 13620.5 | 0.0647802 |  | 13620.5 | 1.4794798 | [6 empty] | 13560.5 | 0.0142852125 | 0.028570425
13680.5 | 1.55743 | 13680.5 | 0.0640531 |  | 13680.5 | 1.4933769 | [6 empty] | 13620.5 | 0.01422576731 | 0.02845153462
13740.5 | 1.5634 | 13740.5 | 0.0639062 |  | 13740.5 | 1.4994938 | [6 empty] | 13680.5 | 0.01435939327 | 0.02871878654
13800.4 | 1.5485 | 13800.4 | 0.0658541 |  | 13800.4 | 1.4826459 | [6 empty] | 13740.5 | 0.01441820962 | 0.02883641923
13860.4 | 1.55188 | 13860.4 | 0.063817 |  | 13860.4 | 1.488063 | [6 empty] | 13800.4 | 0.01425621058 | 0.02851242115
13920.4 | 1.54078 | 13920.4 | 0.0634851 |  | 13920.4 | 1.4772949 | [6 empty] | 13860.4 | 0.01430829808 | 0.02861659615
13980.4 | 1.55592 | 13980.4 | 0.064764 |  | 13980.4 | 1.491156 | [6 empty] | 13920.4 | 0.01420475865 | 0.02840951731
14040.4 | 1.55494 | 14040.4 | 0.0637422 |  | 14040.4 | 1.4911978 | [6 empty] | 13980.4 | 0.01433803846 | 0.02867607692
14100.4 | 1.55645 | 14100.4 | 0.0634308 |  | 14100.4 | 1.4930192 | [6 empty] | 14040.4 | 0.01433844038 | 0.02867688077
14160.4 | 1.55815 | 14160.4 | 0.0639443 |  | 14160.4 | 1.4942057 | [6 empty] | 14100.4 | 0.01435595385 | 0.02871190769
14220.4 | 1.53077 | 14220.4 | 0.0627761 |  | 14220.4 | 1.4679939 | [6 empty] | 14160.4 | 0.0143673625 | 0.028734725
14280.4 | 1.55315 | 14280.4 | 0.0637345 |  | 14280.4 | 1.4894155 | [6 empty] | 14220.4 | 0.01411532596 | 0.02823065192
14340.4 | 1.54754 | 14340.4 | 0.0636306 |  | 14340.4 | 1.4839094 | [6 empty] | 14280.4 | 0.01432130288 | 0.02864260577
14400.4 | 1.55274 | 14400.4 | 0.0625296 |  | 14400.4 | 1.4902104 | [6 empty] | 14340.4 | 0.01426835962 | 0.02853671923
14460.4 | 1.52954 | 14460.4 | 0.0638247 |  | 14460.4 | 1.4657153 | [6 empty] | 14400.4 | 0.01432894615 | 0.02865789231
14520.4 | 1.55986 | 14520.4 | 0.0644631 |  | 14520.4 | 1.4953969 | [6 empty] | 14460.4 | 0.01409341635 | 0.02818683269
14580.4 | 1.528 | 14580.4 | 0.0635104 |  | 14580.4 | 1.4644896 | [6 empty] | 14520.4 | 0.01437881635 | 0.02875763269
14640.4 | 1.55471 | 14640.4 | 0.0628815 |  | 14640.4 | 1.4918285 | [6 empty] | 14580.4 | 0.01408163077 | 0.02816326154
14700.4 | 1.58007 | 14700.4 | 0.0625596 |  | 14700.4 | 1.5175104 | [6 empty] | 14640.4 | 0.01434450481 | 0.02868900962
14760.4 | 1.55397 | 14760.4 | 0.0639257 |  | 14760.4 | 1.4900443 | [6 empty] | 14700.4 | 0.01459144615 | 0.02918289231
14820.4 | 1.5529 | 14820.4 | 0.0631032 |  | 14820.4 | 1.4897968 | [6 empty] | 14760.4 | 0.01432734904 | 0.02865469808
14880.3 | 1.57727 | 14880.3 | 0.0629582 |  | 14880.3 | 1.5143118 | [6 empty] | 14820.4 | 0.01432496923 | 0.02864993846
14940.3 | 1.544 | 14940.3 | 0.0632915 |  | 14940.3 | 1.4807085 | [6 empty] | 14880.3 | 0.01456069038 | 0.02912138077
15000.3 | 1.55437 | 15000.3 | 0.0627561 |  | 15000.3 | 1.4916139 | [6 empty] | 14940.3 | 0.01423758173 | 0.02847516346
15060.3 | 1.58751 | 15060.3 | 0.0620875 |  | 15060.3 | 1.5254225 | [6 empty] | 15000.3 | 0.01434244135 | 0.02868488269
15120.3 | 1.56452 | 15120.3 | 0.0624113 |  | 15120.3 | 1.5021087 | [6 empty] | 15060.3 | 0.01466752404 | 0.02933504808
15180.3 | 1.56535 | 15180.3 | 0.0622883 |  | 15180.3 | 1.5030617 | [6 empty] | 15120.3 | 0.01444335288 | 0.02888670577
15240.3 | 1.58496 | 15240.3 | 0.0631037 |  | 15240.3 | 1.5218563 | [6 empty] | 15180.3 | 0.01445251635 | 0.02890503269
15300.3 | 1.56527 | 15300.3 | 0.0614619 |  | 15300.3 | 1.5038081 | [6 empty] | 15240.3 | 0.01463323365 | 0.02926646731
15360.3 | 1.54397 | 15360.3 | 0.0624042 |  | 15360.3 | 1.4815658 | [6 empty] | 15300.3 | 0.01445969327 | 0.02891938654
15420.3 | 1.56255 | 15420.3 | 0.0616517 |  | 15420.3 | 1.5008983 | [6 empty] | 15360.3 | 0.014245825 | 0.02849165
15480.3 | 1.56046 | 15480.3 | 0.062706 |  | 15480.3 | 1.497754 | [6 empty] | 15420.3 | 0.01443171442 | 0.02886342885
15540.3 | 1.58153 | 15540.3 | 0.0620837 |  | 15540.3 | 1.5194463 | [6 empty] | 15480.3 | 0.01440148077 | 0.02880296154
15600.3 | 1.54788 | 15600.3 | 0.0628028 |  | 15600.3 | 1.4850772 | [6 empty] | 15540.3 | 0.01461006058 | 0.02922012115
15660.3 | 1.55265 | 15660.3 | 0.0612373 |  | 15660.3 | 1.4914127 | [6 empty] | 15600.3 | 0.01427958846 | 0.02855917692
15720.3 | 1.59127 | 15720.3 | 0.0618296 |  | 15720.3 | 1.5294404 | [6 empty] | 15660.3 | 0.01434050673 | 0.02868101346
15780.3 | 1.58044 | 15780.3 | 0.0611205 |  | 15780.3 | 1.5193195 | [6 empty] | 15720.3 | 0.01470615769 | 0.02941231538
15840.3 | 1.5539 | 15840.3 | 0.0610495 |  | 15840.3 | 1.4928505 | [6 empty] | 15780.3 | 0.01460884135 | 0.02921768269
15900.3 | 1.58648 | 15900.3 | 0.0618391 |  | 15900.3 | 1.5246409 | [6 empty] | 15840.3 | 0.01435433173 | 0.02870866346
15960.2 | 1.54929 | 15960.2 | 0.0619774 |  | 15960.2 | 1.4873126 | [6 empty] | 15900.3 | 0.01466000865 | 0.02932001731
16020.2 | 1.56245 | 16020.2 | 0.0624633 |  | 16020.2 | 1.4999867 | [6 empty] | 15960.2 | 0.01430108269 | 0.02860216538
16080.2 | 1.57666 | 16080.2 | 0.0618181 |  | 16080.2 | 1.5148419 | [6 empty] | 16020.2 | 0.01442294904 | 0.02884589808
16140.2 | 1.55127 | 16140.2 | 0.0619907 |  | 16140.2 | 1.4892793 | [6 empty] | 16080.2 | 0.0145657875 | 0.029131575
16200.2 | 1.54845 | 16200.2 | 0.0616608 |  | 16200.2 | 1.4867892 | [6 empty] | 16140.2 | 0.01431999327 | 0.02863998654
16260.2 | 1.56244 | 16260.2 | 0.0619168 |  | 16260.2 | 1.5005232 | [6 empty] | 16200.2 | 0.01429605 | 0.0285921
16320.2 | 1.56496 | 16320.2 | 0.0613923 |  | 16320.2 | 1.5035677 | [6 empty] | 16260.2 | 0.01442810769 | 0.02885621538
16380.2 | 1.61873 | 16380.2 | 0.0619631 |  | 16380.2 | 1.5567669 | [6 empty] | 16320.2 | 0.01445738173 | 0.02891476346
16440.2 | 1.53054 | 16440.2 | 0.0611906 |  | 16440.2 | 1.4693494 | [6 empty] | 16380.2 | 0.0149689125 | 0.029937825
16500.2 | 1.58852 | 16500.2 | 0.0617523 |  | 16500.2 | 1.5267677 | [6 empty] | 16440.2 | 0.01412835962 | 0.02825671923
16560.2 | 1.56875 | 16560.2 | 0.061192 |  | 16560.2 | 1.507558 | [6 empty] | 16500.2 | 0.01468045865 | 0.02936091731
16620.2 | 1.55426 | 16620.2 | 0.0617523 |  | 16620.2 | 1.4925077 | [6 empty] | 16560.2 | 0.01449575 | 0.0289915
16680.2 | 1.54642 | 16680.2 | 0.0622754 |  | 16680.2 | 1.4841446 | [6 empty] | 16620.2 | 0.01435103558 | 0.02870207115
16740.2 | 1.54386 | 16740.2 | 0.0616126 |  | 16740.2 | 1.4822474 | [6 empty] | 16680.2 | 0.01427062115 | 0.02854124231
16800.2 | 1.55689 | 16800.2 | 0.0613275 |  | 16800.2 | 1.4955625 | [6 empty] | 16740.2 | 0.01425237885 | 0.02850475769
16860.2 | 1.54912 | 16860.2 | 0.0616231 |  | 16860.2 | 1.4874969 | [6 empty] | 16800.2 | 0.01438040865 | 0.02876081731
16920.2 | 1.54401 | 16920.2 | 0.0624771 |  | 16920.2 | 1.4815329 | [6 empty] | 16860.2 | 0.01430285481 | 0.02860570962
16980.2 | 1.55201 | 16980.2 | 0.0600686 |  | 16980.2 | 1.4919414 | [6 empty] | 16920.2 | 0.01424550865 | 0.02849101731
17040.2 | 1.58689 | 17040.2 | 0.0610719 |  | 17040.2 | 1.5258181 | [6 empty] | 16980.2 | 0.01434559038 | 0.02869118077
17100.1 | 1.55437 | 17100.1 | 0.061543 |  | 17100.1 | 1.492827 | [6 empty] | 17040.2 | 0.01467132788 | 0.02934265577
17160.1 | 1.59509 | 17160.1 | 0.061749 |  | 17160.1 | 1.533341 | [6 empty] | 17100.1 | 0.01435410577 | 0.02870821154
17220.1 | 1.56471 | 17220.1 | 0.0609078 |  | 17220.1 | 1.5038022 | [6 empty] | 17160.1 | 0.01474366346 | 0.02948732692
17280.1 | 1.61537 | 17280.1 | 0.0609679 |  | 17280.1 | 1.5544021 | [6 empty] | 17220.1 | 0.01445963654 | 0.02891927308
17340.1 | 1.571 | 17340.1 | 0.0606065 |  | 17340.1 | 1.5103935 | [6 empty] | 17280.1 | 0.01494617404 | 0.02989234808
17400.1 | 1.59932 | 17400.1 | 0.0597954 |  | 17400.1 | 1.5395246 | [6 empty] | 17340.1 | 0.01452301442 | 0.02904602885
17460.1 | 1.59212 | 17460.1 | 0.0615711 |  | 17460.1 | 1.5305489 | [6 empty] | 17400.1 | 0.01480312115 | 0.02960624231
17520.1 | 1.55161 | 17520.1 | 0.0603848 |  | 17520.1 | 1.4912252 | [6 empty] | 17460.1 | 0.01471681635 | 0.02943363269
17580.1 | 1.56148 | 17580.1 | 0.0609069 |  | 17580.1 | 1.5005731 | [6 empty] | 17520.1 | 0.01433870385 | 0.02867740769
17640.1 | 1.56228 | 17640.1 | 0.0608234 |  | 17640.1 | 1.5014566 | [6 empty] | 17580.1 | 0.0144285875 | 0.028857175
17700.1 | 1.57682 | 17700.1 | 0.0602984 |  | 17700.1 | 1.5165216 | [6 empty] | 17640.1 | 0.01443708269 | 0.02887416538
17760.1 | 1.58006 | 17760.1 | 0.0608578 |  | 17760.1 | 1.5192022 | [6 empty] | 17700.1 | 0.01458193846 | 0.02916387692
17820.1 | 1.5854 | 17820.1 | 0.0611353 |  | 17820.1 | 1.5242647 | [6 empty] | 17760.1 | 0.01460771346 | 0.02921542692
17880.1 | 1.55996 | 17880.1 | 0.0609627 |  | 17880.1 | 1.4989973 | [6 empty] | 17820.1 | 0.01465639135 | 0.02931278269
17940.1 | 1.61462 | 17940.1 | 0.0606742 |  | 17940.1 | 1.5539458 | [6 empty] | 17880.1 | 0.01441343558 | 0.02882687115
18000.1 | 1.57546 | 18000.1 | 0.0619779 |  | 18000.1 | 1.5134821 | [6 empty] | 17940.1 | 0.01494178654 | 0.02988357308
18060.1 | 1.58821 | 18060.1 | 0.0620408 |  | 18060.1 | 1.5261692 | [6 empty] | 18000.1 | 0.0145527125 | 0.029105425
18120.1 | 1.56941 | 18120.1 | 0.0609155 |  | 18120.1 | 1.5084945 | [6 empty] | 18060.1 | 0.01467470385 | 0.02934940769
18180 | 1.53556 | 18180 | 0.0595236 |  | 18180 | 1.4760364 | [6 empty] | 18120.1 | 0.01450475481 | 0.02900950962
18240 | 1.54444 | 18240 | 0.0610771 |  | 18240 | 1.4833629 | [6 empty] | 18180 | 0.01419265769 | 0.02838531538
18300 | 1.5728 | 18300 | 0.0598373 |  | 18300 | 1.5129627 | [6 empty] | 18240 | 0.01426310481 | 0.02852620962
18360 | 1.56588 | 18360 | 0.0608683 |  | 18360 | 1.5050117 | [6 empty] | 18300 | 0.01454771827 | 0.02909543654
18420 | 1.5622 | 18420 | 0.0608902 |  | 18420 | 1.5013098 | [6 empty] | 18360 | 0.01447126635 | 0.02894253269
18480 | 1.60691 | 18480 | 0.0608258 |  | 18480 | 1.5460842 | [6 empty] | 18420 | 0.01443567115 | 0.02887134231
18540 | 1.57547 | 18540 | 0.0616455 |  | 18540 | 1.5138245 | [6 empty] | 18480 | 0.01486619423 | 0.02973238846
18600 | 1.55622 | 18600 | 0.0606709 |  | 18600 | 1.4955491 | [6 empty] | 18540 | 0.01455600481 | 0.02911200962
18660 | 1.59145 | 18660 | 0.0612535 |  | 18660 | 1.5301965 | [6 empty] | 18600 | 0.01438027981 | 0.02876055962
18720 | 1.54936 | 18720 | 0.0609221 |  | 18720 | 1.4884379 | [6 empty] | 18660 | 0.01471342788 | 0.02942685577
18780 | 1.57248 | 18780 | 0.0604401 |  | 18780 | 1.5120399 | [6 empty] | 18720 | 0.01431190288 | 0.02862380577
18840 | 1.58724 | 18840 | 0.0601258 |  | 18840 | 1.5271142 | [6 empty] | 18780 | 0.01453884519 | 0.02907769038
18900 | 1.57981 | 18900 | 0.0608497 |  | 18900 | 1.5189603 | [6 empty] | 18840 | 0.01468379038 | 0.02936758077
18960 | 1.58266 | 18960 | 0.0612144 |  | 18960 | 1.5214456 | [6 empty] | 18900 | 0.0146053875 | 0.029210775
19020 | 1.58318 | 19020 | 0.0613213 |  | 19020 | 1.5218587 | [6 empty] | 18960 | 0.01462928462 | 0.02925856923
19080 | 1.57839 | 19080 | 0.0607986 |  | 19080 | 1.5175914 | [6 empty] | 19020 | 0.01463325673 | 0.02926651346
19140 | 1.60396 | 19140 | 0.0604997 |  | 19140 | 1.5434603 | [6 empty] | 19080 | 0.014592225 | 0.02918445
19200 | 1.59164 | 19200 | 0.0598288 |  | 19200 | 1.5318112 | [6 empty] | 19140 | 0.01484096442 | 0.02968192885
19260 | 1.61999 | 19260 | 0.0604534 |  | 19260 | 1.5595366 | [6 empty] | 19200 | 0.01472895385 | 0.02945790769
19319.9 | 1.5814 | 19319.9 | 0.0607662 |  | 19319.9 | 1.5206338 | [6 empty] | 19260 | 0.01499554423 | 0.02999108846
19379.9 | 1.57741 | 19379.9 | 0.0612469 |  | 19379.9 | 1.5161631 | [6 empty] | 19319.9 | 0.01462147885 | 0.02924295769
19439.9 | 1.55977 | 19439.9 | 0.0608778 |  | 19439.9 | 1.4988922 | [6 empty] | 19379.9 | 0.01457849135 | 0.02915698269
19499.9 | 1.61622 | 19499.9 | 0.0602398 |  | 19499.9 | 1.5559802 | [6 empty] | 19439.9 | 0.014412425 | 0.02882485
19559.9 | 1.60623 | 19559.9 | 0.059958 |  | 19559.9 | 1.546272 | [6 empty] | 19499.9 | 0.01496134808 | 0.02992269615
19619.9 | 1.59795 | 19619.9 | 0.0609426 |  | 19619.9 | 1.5370074 | [6 empty] | 19559.9 | 0.014868 | 0.029736
19679.9 | 1.58701 | 19679.9 | 0.0605245 |  | 19679.9 | 1.5264855 | [6 empty] | 19619.9 | 0.01477891731 | 0.02955783462
19739.9 | 1.5642 | 19739.9 | 0.06042 |  | 19739.9 | 1.50378 | [6 empty] | 19679.9 | 0.01467774519 | 0.02935549038
19799.9 | 1.57461 | 19799.9 | 0.0603771 |  | 19799.9 | 1.5142329 | [6 empty] | 19739.9 | 0.01445942308 | 0.02891884615
19859.9 | 1.57157 | 19859.9 | 0.0591693 |  | 19859.9 | 1.5124007 | [6 empty] | 19799.9 | 0.01455993173 | 0.02911986346
19919.9 | 1.62003 | 19919.9 | 0.0600777 |  | 19919.9 | 1.5599523 | [6 empty] | 19859.9 | 0.01454231442 | 0.02908462885
19979.9 | 1.59378 | 19979.9 | 0.0600319 |  | 19979.9 | 1.5337481 | [6 empty] | 19919.9 | 0.01499954135 | 0.02999908269
20039.9 | 1.56724 | 20039.9 | 0.0596461 |  | 20039.9 | 1.5075939 | [6 empty] | 19979.9 | 0.01474757788 | 0.02949515577
20099.9 | 1.58281 | 20099.9 | 0.0604405 |  | 20099.9 | 1.5223695 | [6 empty] | 20039.9 | 0.01449609519 | 0.02899219038
20159.9 | 1.59188 | 20159.9 | 0.060472 |  | 20159.9 | 1.531408 | [6 empty] | 20099.9 | 0.01463816827 | 0.02927633654
20219.9 | 1.56188 | 20219.9 | 0.0607572 |  | 20219.9 | 1.5011228 | [6 empty] | 20159.9 | 0.01472507692 | 0.02945015385
20279.9 | 1.60591 | 20279.9 | 0.0598054 |  | 20279.9 | 1.5461046 | [6 empty] | 20219.9 | 0.01443387308 | 0.02886774615
20339.9 | 1.60219 | 20339.9 | 0.0599313 |  | 20339.9 | 1.5422587 | [6 empty] | 20279.9 | 0.01486639038 | 0.02973278077
20399.8 | 1.5796 | 20399.8 | 0.0604782 |  | 20399.8 | 1.5191218 | [6 empty] | 20339.9 | 0.01482941058 | 0.02965882115
20459.8 | 1.59458 | 20459.8 | 0.0595236 |  | 20459.8 | 1.5350564 | [6 empty] | 20399.8 | 0.01460694038 | 0.02921388077
20519.8 | 1.60807 | 20519.8 | 0.0614085 |  | 20519.8 | 1.5466615 | [6 empty] | 20459.8 | 0.01476015769 | 0.02952031538
20579.8 | 1.5695 | 20579.8 | 0.0603418 |  | 20579.8 | 1.5091582 | [6 empty] | 20519.8 | 0.01487174519 | 0.02974349038
20639.8 | 1.58499 | 20639.8 | 0.0606713 |  | 20639.8 | 1.5243187 | [6 empty] | 20579.8 | 0.01451113654 | 0.02902227308
20699.8 | 1.59548 | 20699.8 | 0.0604606 |  | 20699.8 | 1.5350194 | [6 empty] | 20639.8 | 0.01465691058 | 0.02931382115
20759.8 | 1.61917 | 20759.8 | 0.0604753 |  | 20759.8 | 1.5586947 | [6 empty] | 20699.8 | 0.01475980192 | 0.02951960385
20819.8 | 1.60871 | 20819.8 | 0.0605865 |  | 20819.8 | 1.5481235 | [6 empty] | 20759.8 | 0.01498744904 | 0.02997489808
20879.8 | 1.60473 | 20879.8 | 0.0598812 |  | 20879.8 | 1.5448488 | [6 empty] | 20819.8 | 0.01488580288 | 0.02977160577
20939.8 | 1.62298 | 20939.8 | 0.060195 |  | 20939.8 | 1.562785 | [6 empty] | 20879.8 | 0.01485431538 | 0.02970863077
20999.8 | 1.56736 | 20999.8 | 0.0598402 |  | 20999.8 | 1.5075198 | [6 empty] | 20939.8 | 0.01502677885 | 0.03005355769
21059.8 | 1.59113 | 21059.8 | 0.0595083 |  | 21059.8 | 1.5316217 | [6 empty] | 20999.8 | 0.01449538269 | 0.02899076538
21119.8 | 1.59594 | 21119.8 | 0.0592766 |  | 21119.8 | 1.5366634 | [6 empty] | 21059.8 | 0.01472713173 | 0.02945426346
21179.8 | 1.58009 | 21179.8 | 0.0600624 |  | 21179.8 | 1.5200276 | [6 empty] | 21119.8 | 0.01477560962 | 0.02955121923
21239.8 | 1.59409 | 21239.8 | 0.0597377 |  | 21239.8 | 1.5343523 | [6 empty] | 21179.8 | 0.01461565 | 0.0292313
21299.8 | 1.5814 | 21299.8 | 0.0604329 |  | 21299.8 | 1.5209671 | [6 empty] | 21239.8 | 0.0147533875 | 0.029506775
21359.8 | 1.59603 | 21359.8 | 0.0600929 |  | 21359.8 | 1.5359371 | [6 empty] | 21299.8 | 0.01462468365 | 0.02924936731
21419.8 | 1.57472 | 21419.8 | 0.0596781 |  | 21419.8 | 1.5150419 | [6 empty] | 21359.8 | 0.01476862596 | 0.02953725192
21479.7 | 1.60585 | 21479.7 | 0.0597458 |  | 21479.7 | 1.5461042 | [6 empty] | 21419.8 | 0.01456771058 | 0.02913542115
21539.7 | 1.61636 | 21539.7 | 0.0598564 |  | 21539.7 | 1.5565036 | [6 empty] | 21479.7 | 0.01486638654 | 0.02973277308
21599.7 | 1.58115 | 21599.7 | 0.0594282 |  | 21599.7 | 1.5217218 | [6 empty] | 21539.7 | 0.01496638077 | 0.02993276154
21659.7 | 1.60833 | 21659.7 | 0.0611005 |  | 21659.7 | 1.5472295 | [6 empty] | 21599.7 | 0.01463194038 | 0.02926388077
21719.7 | 1.60767 | 21719.7 | 0.0604124 |  | 21719.7 | 1.5472576 | [6 empty] | 21659.7 | 0.01487720673 | 0.02975441346
21779.7 | 1.59276 | 21779.7 | 0.0606933 |  | 21779.7 | 1.5320667 | [6 empty] | 21719.7 | 0.01487747692 | 0.02975495385
21839.7 | 1.61552 | 21839.7 | 0.0605998 |  | 21839.7 | 1.5549202 | [6 empty] | 21779.7 | 0.01473141058 | 0.02946282115
21899.7 | 1.59889 | 21899.7 | 0.059895 |  | 21899.7 | 1.538995 | [6 empty] | 21839.7 | 0.01495115577 | 0.02990231154
21959.7 | 1.58667 | 21959.7 | 0.0599103 |  | 21959.7 | 1.5267597 | [6 empty] | 21899.7 | 0.01479802885 | 0.02959605769
22019.7 | 1.60818 | 22019.7 | 0.0606213 |  | 22019.7 | 1.5475587 | [6 empty] | 21959.7 | 0.01468038173 | 0.02936076346
22079.7 | 1.59048 | 22079.7 | 0.0593147 |  | 22079.7 | 1.5311653 | [6 empty] | 22019.7 | 0.01488037212 | 0.02976074423
22139.7 | 1.59536 | 22139.7 | 0.0594993 |  | 22139.7 | 1.5358607 | [6 empty] | 22079.7 | 0.01472274327 | 0.02944548654
22199.7 | 1.5934 | 22199.7 | 0.0598311 |  | 22199.7 | 1.5335689 | [6 empty] | 22139.7 | 0.01476789135 | 0.02953578269
22259.7 | 1.57884 | 22259.7 | 0.0600052 |  | 22259.7 | 1.5188348 | [6 empty] | 22199.7 | 0.01474585481 | 0.02949170962
22319.7 | 1.61848 | 22319.7 | 0.0610676 |  | 22319.7 | 1.5574124 | [6 empty] | 22259.7 | 0.01460418077 | 0.02920836154
22379.7 | 1.60477 | 22379.7 | 0.0597191 |  | 22379.7 | 1.5450509 | [6 empty] | 22319.7 | 0.01497511923 | 0.02995023846
22439.7 | 1.60896 | 22439.7 | 0.059505 |  | 22439.7 | 1.549455 | [6 empty] | 22379.7 | 0.01485625865 | 0.02971251731
22499.7 | 1.60471 | 22499.7 | 0.0595694 |  | 22499.7 | 1.5451406 | [6 empty] | 22439.7 | 0.01489860577 | 0.02979721154
22559.7 | 1.59419 | 22559.7 | 0.060008 |  | 22559.7 | 1.534182 | [6 empty] | 22499.7 | 0.01485712115 | 0.02971424231
22619.6 | 1.62074 | 22619.6 | 0.060029 |  | 22619.6 | 1.560711 | [6 empty] | 22559.7 | 0.01475175 | 0.0295035
22679.6 | 1.60986 | 22679.6 | 0.0599694 |  | 22679.6 | 1.5498906 | [6 empty] | 22619.6 | 0.01500683654 | 0.03001367308
22739.6 | 1.60999 | 22739.6 | 0.0600195 |  | 22739.6 | 1.5499705 | [6 empty] | 22679.6 | 0.01490279423 | 0.02980558846
22799.6 | 1.63379 | 22799.6 | 0.0593371 |  | 22799.6 | 1.5744529 | [6 empty] | 22739.6 | 0.0149035625 | 0.029807125
22859.6 | 1.63532 | 22859.6 | 0.0593305 |  | 22859.6 | 1.5759895 | [6 empty] | 22799.6 | 0.01513897019 | 0.03027794038
22919.6 | 1.60824 | 22919.6 | 0.0593791 |  | 22919.6 | 1.5488609 | [6 empty] | 22859.6 | 0.01515374519 | 0.03030749038
22979.6 | 1.61263 | 22979.6 | 0.0601807 |  | 22979.6 | 1.5524493 | [6 empty] | 22919.6 | 0.01489289327 | 0.02978578654
23039.6 | 1.59562 | 23039.6 | 0.0592599 |  | 23039.6 | 1.5363601 | [6 empty] | 22979.6 | 0.01492739712 | 0.02985479423
23099.6 | 1.61865 | 23099.6 | 0.0603619 |  | 23099.6 | 1.5582881 | [6 empty] | 23039.6 | 0.01477269327 | 0.02954538654
23159.6 | 1.62744 | 23159.6 | 0.0601649 |  | 23159.6 | 1.5672751 | [6 empty] | 23099.6 | 0.01498353942 | 0.02996707885
23219.6 | 1.59331 | 23219.6 | 0.0600839 |  | 23219.6 | 1.5332261 | [6 empty] | 23159.6 | 0.01506995288 | 0.03013990577
23279.6 | 1.62458 | 23279.6 | 0.0599065 |  | 23279.6 | 1.5646735 | [6 empty] | 23219.6 | 0.01474255865 | 0.02948511731
23339.6 | 1.60947 | 23339.6 | 0.059906 |  | 23339.6 | 1.549564 | [6 empty] | 23279.6 | 0.0150449375 | 0.030089875
23399.6 | 1.59551 | 23399.6 | 0.061008 |  | 23399.6 | 1.534502 | [6 empty] | 23339.6 | 0.01489965385 | 0.02979930769
23459.6 | 1.60598 | 23459.6 | 0.0596976 |  | 23459.6 | 1.5462824 | [6 empty] | 23399.6 | 0.01475482692 | 0.02950965385
23519.6 | 1.63166 | 23519.6 | 0.0600128 |  | 23519.6 | 1.5716472 | [6 empty] | 23459.6 | 0.0148681 | 0.0297362
23579.6 | 1.60641 | 23579.6 | 0.0596719 |  | 23579.6 | 1.5467381 | [6 empty] | 23519.6 | 0.01511199231 | 0.03022398462
23639.6 | 1.61156 | 23639.6 | 0.0604315 |  | 23639.6 | 1.5511285 | [6 empty] | 23579.6 | 0.01487248173 | 0.02974496346
23699.5 | 1.60831 | 23699.5 | 0.0605636 |  | 23699.5 | 1.5477464 | [6 empty] | 23639.6 | 0.01491469712 | 0.02982939423
23759.5 | 1.63564 | 23759.5 | 0.0594654 |  | 23759.5 | 1.5761746 | [6 empty] | 23699.5 | 0.01488217692 | 0.02976435385
23819.5 | 1.62377 | 23819.5 | 0.0592895 |  | 23819.5 | 1.5644805 | [6 empty] | 23759.5 | 0.015155525 | 0.03031105
23879.5 | 1.6176 | 23879.5 | 0.0603185 |  | 23879.5 | 1.5572815 | [6 empty] | 23819.5 | 0.01504308173 | 0.03008616346
23939.5 | 1.60917 | 23939.5 | 0.0596642 |  | 23939.5 | 1.5495058 | [6 empty] | 23879.5 | 0.01497386058 | 0.02994772115
23999.5 | 1.60599 | 23999.5 | 0.0602813 |  | 23999.5 | 1.5457087 | [6 empty] | 23939.5 | 0.01489909423 | 0.02979818846
24059.5 | 1.62288 | 24059.5 | 0.0597253 |  | 24059.5 | 1.5631547 | [6 empty] | 23999.5 | 0.01486258365 | 0.02972516731
24119.5 | 1.62962 | 24119.5 | 0.0601034 |  | 24119.5 | 1.5695166 | [6 empty] | 24059.5 | 0.01503033365 | 0.03006066731
24179.5 | 1.63512 | 24179.5 | 0.0596805 |  | 24179.5 | 1.5754395 | [6 empty] | 24119.5 | 0.01509150577 | 0.03018301154
24239.5 | 1.59428 | 24239.5 | 0.060194 |  | 24239.5 | 1.534086 | [6 empty] | 24179.5 | 0.01514845673 | 0.03029691346
24299.5 | 1.64443 | 24299.5 | 0.0602417 |  | 24299.5 | 1.5841883 | [6 empty] | 24239.5 | 0.01475082692 | 0.02950165385
24359.5 | 1.62437 | 24359.5 | 0.0603986 |  | 24359.5 | 1.5639714 | [6 empty] | 24299.5 | 0.01523257981 | 0.03046515962
24419.5 | 1.611 | 24419.5 | 0.0601444 |  | 24419.5 | 1.5508556 | [6 empty] | 24359.5 | 0.01503818654 | 0.03007637308
24479.5 | 1.6182 | 24479.5 | 0.0598979 |  | 24479.5 | 1.5583021 | [6 empty] | 24419.5 | 0.01491207308 | 0.02982414615
24539.5 | 1.58903 | 24539.5 | 0.0598197 |  | 24539.5 | 1.5292103 | [6 empty] | 24479.5 | 0.01498367404 | 0.02996734808
24599.5 | 1.6049 | 24599.5 | 0.0596848 |  | 24599.5 | 1.5452152 | [6 empty] | 24539.5 | 0.01470394519 | 0.02940789038
24659.5 | 1.60814 | 24659.5 | 0.0608377 |  | 24659.5 | 1.5473023 | [6 empty] | 24599.5 | 0.01485783846 | 0.02971567692
24719.5 | 1.61614 | 24719.5 | 0.0603609 |  | 24719.5 | 1.5557791 | [6 empty] | 24659.5 | 0.01487790673 | 0.02975581346
24779.5 | 1.62662 | 24779.5 | 0.0600157 |  | 24779.5 | 1.5666043 | [6 empty] | 24719.5 | 0.01495941442 | 0.02991882885
24839.4 | 1.64851 | 24839.4 | 0.0599718 |  | 24839.4 | 1.5885382 | [6 empty] | 24779.5 | 0.01506350288 | 0.03012700577
24899.4 | 1.62223 | 24899.4 | 0.0591493 |  | 24899.4 | 1.5630807 | [6 empty] | 24839.4 | 0.01527440577 | 0.03054881154
24959.4 | 1.63935 | 24959.4 | 0.0603304 |  | 24959.4 | 1.5790196 | [6 empty] | 24899.4 | 0.01502962212 | 0.03005924423
25019.4 | 1.6349 | 25019.4 | 0.0594931 |  | 25019.4 | 1.5754069 | [6 empty] | 24959.4 | 0.01518288077 | 0.03036576154
25079.4 | 1.60135 | 25079.4 | 0.060214 |  | 25079.4 | 1.541136 | [6 empty] | 25019.4 | 0.01514814327 | 0.03029628654
25139.4 | 1.62336 | 25139.4 | 0.0591879 |  | 25139.4 | 1.5641721 | [6 empty] | 25079.4 | 0.01481861538 | 0.02963723077
25199.4 | 1.63612 | 25199.4 | 0.059906 |  | 25199.4 | 1.576214 | [6 empty] | 25139.4 | 0.01504011635 | 0.03008023269
25259.4 | 1.60793 | 25259.4 | 0.0603051 |  | 25259.4 | 1.5476249 | [6 empty] | 25199.4 | 0.01515590385 | 0.03031180769
25319.4 | 1.62196 | 25319.4 | 0.0601158 |  | 25319.4 | 1.5618442 | [6 empty] | 25259.4 | 0.01488100865 | 0.02976201731
25379.4 | 1.61977 | 25379.4 | 0.060102 |  | 25379.4 | 1.559668 | [6 empty] | 25319.4 | 0.01501773269 | 0.03003546538
25439.4 | 1.61985 | 25439.4 | 0.0596528 |  | 25439.4 | 1.5601972 | [6 empty] | 25379.4 | 0.01499680769 | 0.02999361538
25499.4 | 1.63704 | 25499.4 | 0.0593495 |  | 25499.4 | 1.5776905 | [6 empty] | 25439.4 | 0.01500189615 | 0.03000379231
25559.4 | 1.62579 | 25559.4 | 0.0596228 |  | 25559.4 | 1.5661672 | [6 empty] | 25499.4 | 0.01517010096 | 0.03034020192
25619.4 | 1.62156 | 25619.4 | 0.059886 |  | 25619.4 | 1.561674 | [6 empty] | 25559.4 | 0.0150593 | 0.0301186
25679.4 | 1.63923 | 25679.4 | 0.0611119 |  | 25679.4 | 1.5781181 | [6 empty] | 25619.4 | 0.01501609615 | 0.03003219231
25739.4 | 1.60497 | 25739.4 | 0.0597997 |  | 25739.4 | 1.5451703 | [6 empty] | 25679.4 | 0.0151742125 | 0.030348425
25799.4 | 1.65913 | 25799.4 | 0.0601511 |  | 25799.4 | 1.5989789 | [6 empty] | 25739.4 | 0.01485740673 | 0.02971481346
25859.4 | 1.60934 | 25859.4 | 0.0596838 |  | 25859.4 | 1.5496562 | [6 empty] | 25799.4 | 0.01537479712 | 0.03074959423
25919.3 | 1.65123 | 25919.3 | 0.0596137 |  | 25919.3 | 1.5916163 | [6 empty] | 25859.4 | 0.01490054038 | 0.02980108077
25979.3 | 1.63332 | 25979.3 | 0.0609307 |  | 25979.3 | 1.5723893 | [6 empty] | 25919.3 | 0.01530400288 | 0.03060800577
26039.3 | 1.62311 | 26039.3 | 0.0593009 |  | 26039.3 | 1.5638091 | [6 empty] | 25979.3 | 0.01511912788 | 0.03023825577
26099.3 | 1.62046 | 26099.3 | 0.0603633 |  | 26099.3 | 1.5600967 | [6 empty] | 26039.3 | 0.01503662596 | 0.03007325192
26159.3 | 1.63376 | 26159.3 | 0.0596561 |  | 26159.3 | 1.5741039 | [6 empty] | 26099.3 | 0.01500092981 | 0.03000185962
26219.3 | 1.65934 | 26219.3 | 0.0602798 |  | 26219.3 | 1.5990602 | [6 empty] | 26159.3 | 0.01513561442 | 0.03027122885
26279.3 | 1.62242 | 26279.3 | 0.0597219 |  | 26279.3 | 1.5626981 | [6 empty] | 26219.3 | 0.01537557885 | 0.03075115769
26339.3 | 1.66713 | 26339.3 | 0.0596204 |  | 26339.3 | 1.6075096 | [6 empty] | 26279.3 | 0.01502594327 | 0.03005188654
26399.3 | 1.64118 | 26399.3 | 0.0603318 |  | 26399.3 | 1.5808482 | [6 empty] | 26339.3 | 0.01545682308 | 0.03091364615
26459.3 | 1.63579 | 26459.3 | 0.0603638 |  | 26459.3 | 1.5754262 | [6 empty] | 26399.3 | 0.01520046346 | 0.03040092692
26519.3 | 1.64621 | 26519.3 | 0.0603499 |  | 26519.3 | 1.5858601 | [6 empty] | 26459.3 | 0.01514832885 | 0.03029665769
26579.3 | 1.66181 | 26579.3 | 0.0603991 |  | 26579.3 | 1.6014109 | [6 empty] | 26519.3 | 0.01524865481 | 0.03049730962
26639.3 | 1.66548 | 26639.3 | 0.0592184 |  | 26639.3 | 1.6062616 | [6 empty] | 26579.3 | 0.01539818173 | 0.03079636346
26699.3 | 1.64929 | 26699.3 | 0.0604196 |  | 26699.3 | 1.5888704 | [6 empty] | 26639.3 | 0.01544482308 | 0.03088964615
26759.3 | 1.65133 | 26759.3 | 0.059 |  | 26759.3 | 1.59233 | [6 empty] | 26699.3 | 0.0152776 | 0.0305552
26819.3 | 1.65418 | 26819.3 | 0.0600805 |  | 26819.3 | 1.5940995 | [6 empty] | 26759.3 | 0.01531086538 | 0.03062173077
26879.3 | 1.6064 | 26879.3 | 0.0607224 |  | 26879.3 | 1.5456776 | [6 empty] | 26819.3 | 0.01532787981 | 0.03065575962
26939.3 | 1.65125 | 26939.3 | 0.0607166 |  | 26939.3 | 1.5905334 | [6 empty] | 26879.3 | 0.01486228462 | 0.02972456923
26999.2 | 1.6078 | 26999.2 | 0.0602283 |  | 26999.2 | 1.5475717 | [6 empty] | 26939.3 | 0.01529359038 | 0.03058718077
27059.2 | 1.64874 | 27059.2 | 0.060245 |  | 27059.2 | 1.588495 | [6 empty] | 26999.2 | 0.01488049712 | 0.02976099423
27119.2 | 1.63868 | 27119.2 | 0.0604362 |  | 27119.2 | 1.5782438 | [6 empty] | 27059.2 | 0.01527399038 | 0.03054798077
27179.2 | 1.63609 | 27179.2 | 0.0600924 |  | 27179.2 | 1.5759976 | [6 empty] | 27119.2 | 0.01517542115 | 0.03035084231
27239.2 | 1.65143 | 27239.2 | 0.0599785 |  | 27239.2 | 1.5914515 | [6 empty] | 27179.2 | 0.01515382308 | 0.03030764615
27299.2 | 1.64853 | 27299.2 | 0.0602074 |  | 27299.2 | 1.5883226 | [6 empty] | 27239.2 | 0.01530241827 | 0.03060483654
27359.2 | 1.63443 | 27359.2 | 0.060782 |  | 27359.2 | 1.573648 | [6 empty] | 27299.2 | 0.01527233269 | 0.03054466538
27419.2 | 1.64777 | 27419.2 | 0.0605855 |  | 27419.2 | 1.5871845 | [6 empty] | 27359.2 | 0.01513123077 | 0.03026246154
27479.2 | 1.64627 | 27479.2 | 0.0591741 |  | 27479.2 | 1.5870959 | [6 empty] | 27419.2 | 0.01526138942 | 0.03052277885
27539.2 | 1.64755 | 27539.2 | 0.0604539 |  | 27539.2 | 1.5870961 | [6 empty] | 27479.2 | 0.0152605375 | 0.030521075
27599.2 | 1.65243 | 27599.2 | 0.0597763 |  | 27599.2 | 1.5926537 | [6 empty] | 27539.2 | 0.01526053942 | 0.03052107885
27659.2 | 1.64914 | 27659.2 | 0.0606403 |  | 27659.2 | 1.5884997 | [6 empty] | 27599.2 | 0.01531397788 | 0.03062795577
27719.2 | 1.64862 | 27719.2 | 0.0609674 |  | 27719.2 | 1.5876526 | [6 empty] | 27659.2 | 0.01527403558 | 0.03054807115
27779.2 | 1.62944 | 27779.2 | 0.0604649 |  | 27779.2 | 1.5689751 | [6 empty] | 27719.2 | 0.01526589038 | 0.03053178077
27839.2 | 1.64342 | 27839.2 | 0.0605679 |  | 27839.2 | 1.5828521 | [6 empty] | 27779.2 | 0.01508629904 | 0.03017259808
27899.2 | 1.64587 | 27899.2 | 0.0595169 |  | 27899.2 | 1.5863531 | [6 empty] | 27839.2 | 0.01521973173 | 0.03043946346
27959.2 | 1.6568 | 27959.2 | 0.0607929 |  | 27959.2 | 1.5960071 | [6 empty] | 27899.2 | 0.01525339519 | 0.03050679038
28019.2 | 1.64126 | 28019.2 | 0.0603132 |  | 28019.2 | 1.5809468 | [6 empty] | 27959.2 | 0.01534622212 | 0.03069244423
28079.2 | 1.63512 | 28079.2 | 0.0603313 |  | 28079.2 | 1.5747887 | [6 empty] | 28019.2 | 0.01520141154 | 0.03040282308
28139.1 | 1.61867 | 28139.1 | 0.0603471 |  | 28139.1 | 1.5583229 | [6 empty] | 28079.2 | 0.01514219904 | 0.03028439808
28199.1 | 1.63659 | 28199.1 | 0.0599318 |  | 28199.1 | 1.5766582 | [6 empty] | 28139.1 | 0.01498387404 | 0.02996774808
28259.1 | 1.64972 | 28259.1 | 0.059454 |  | 28259.1 | 1.590266 | [6 empty] | 28199.1 | 0.015160175 | 0.03032035
28319.1 | 1.66571 | 28319.1 | 0.0595512 |  | 28319.1 | 1.6061588 | [6 empty] | 28259.1 | 0.01529101923 | 0.03058203846
28379.1 | 1.66544 | 28379.1 | 0.0602264 |  | 28379.1 | 1.6052136 | [6 empty] | 28319.1 | 0.01544383462 | 0.03088766923
28439.1 | 1.65023 | 28439.1 | 0.0600653 |  | 28439.1 | 1.5901647 | [6 empty] | 28379.1 | 0.01543474615 | 0.03086949231
28499.1 | 1.69743 | 28499.1 | 0.0610209 |  | 28499.1 | 1.6364091 | [6 empty] | 28439.1 | 0.01529004519 | 0.03058009038
28559.1 | 1.64986 | 28559.1 | 0.0608153 |  | 28559.1 | 1.5890447 | [6 empty] | 28499.1 | 0.01573470288 | 0.03146940577
28619.1 | 1.62338 | 28619.1 | 0.0604467 |  | 28619.1 | 1.5629333 | [6 empty] | 28559.1 | 0.01527927596 | 0.03055855192
28679.1 | 1.65081 | 28679.1 | 0.060359 |  | 28679.1 | 1.590451 | [6 empty] | 28619.1 | 0.01502820481 | 0.03005640962
28739.1 | 1.61005 | 28739.1 | 0.0594101 |  | 28739.1 | 1.5506399 | [6 empty] | 28679.1 | 0.01529279808 | 0.03058559615
28799.1 | 1.66543 | 28799.1 | 0.0605812 |  | 28799.1 | 1.6048488 | [6 empty] | 28739.1 | 0.01490999904 | 0.02981999808
28859.1 | 1.65057 | 28859.1 | 0.0602407 |  | 28859.1 | 1.5903293 | [6 empty] | 28799.1 | 0.01543123846 | 0.03086247692
28919.1 | 1.65082 | 28919.1 | 0.0606489 |  | 28919.1 | 1.5901711 | [6 empty] | 28859.1 | 0.01529162788 | 0.03058325577
28979.1 | 1.67799 | 28979.1 | 0.0608411 |  | 28979.1 | 1.6171489 | [6 empty] | 28919.1 | 0.01529010673 | 0.03058021346
29039.1 | 1.66886 | 29039.1 | 0.0608125 |  | 29039.1 | 1.6080475 | [6 empty] | 28979.1 | 0.01554950865 | 0.03109901731
29099.1 | 1.67113 | 29099.1 | 0.060709 |  | 29099.1 | 1.610421 | [6 empty] | 29039.1 | 0.01546199519 | 0.03092399038
29159.1 | 1.64539 | 29159.1 | 0.0609779 |  | 29159.1 | 1.5844121 | [6 empty] | 29099.1 | 0.01548481731 | 0.03096963462
29219 | 1.66535 | 29219 | 0.0604863 |  | 29219 | 1.6048637 | [6 empty] | 29159.1 | 0.01523473173 | 0.03046946346
29279 | 1.66231 | 29279 | 0.0603189 |  | 29279 | 1.6019911 | [6 empty] | 29219 | 0.01543138173 | 0.03086276346
29339 | 1.65127 | 29339 | 0.0602055 |  | 29339 | 1.5910645 | [6 empty] | 29279 | 0.01540376058 | 0.03080752115
29399 | 1.65421 | 29399 | 0.0605345 |  | 29399 | 1.5936755 | [6 empty] | 29339 | 0.01529869712 | 0.03059739423
29459 | 1.67029 | 29459 | 0.0606213 |  | 29459 | 1.6096687 | [6 empty] | 29399 | 0.01532380288 | 0.03064760577
29519 | 1.65366 | 29519 | 0.0610933 |  | 29519 | 1.5925667 | [6 empty] | 29459 | 0.01547758365 | 0.03095516731
29579 | 1.63641 | 29579 | 0.060266 |  | 29579 | 1.576144 | [6 empty] | 29519 | 0.01531314135 | 0.03062628269
29639 | 1.65516 | 29639 | 0.0602727 |  | 29639 | 1.5948873 | [6 empty] | 29579 | 0.01515523077 | 0.03031046154
29699 | 1.6652 | 29699 | 0.0602241 |  | 29699 | 1.6049759 | [6 empty] | 29639 | 0.01533545481 | 0.03067090962
29759 | 1.67739 | 29759 | 0.0602031 |  | 29759 | 1.6171869 | [6 empty] | 29699 | 0.01543246058 | 0.03086492115
29819 | 1.64777 | 29819 | 0.0604048 |  | 29819 | 1.5873652 | [6 empty] | 29759 | 0.01554987404 | 0.03109974808
29879 | 1.66808 | 29879 | 0.0606298 |  | 29879 | 1.6074502 | [6 empty] | 29819 | 0.01526312692 | 0.03052625385
29939 | 1.67244 | 29939 | 0.0611248 |  | 29939 | 1.6113152 | [6 empty] | 29879 | 0.01545625192 | 0.03091250385
29999 | 1.63895 | 29999 | 0.0606894 |  | 29999 | 1.5782606 | [6 empty] | 29939 | 0.01549341538 | 0.03098683077
30059 | 1.65112 | 30059 | 0.0606465 |  | 30059 | 1.5904735 | [6 empty] | 29999 | 0.01517558269 | 0.03035116538
30119 | 1.66787 | 30119 | 0.0603051 |  | 30119 | 1.6075649 | [6 empty] | 30059 | 0.01529301442 | 0.03058602885
30179 | 1.66373 | 30179 | 0.0607123 |  | 30179 | 1.6030177 | [6 empty] | 30119 | 0.01545735481 | 0.03091470962
30239 | 1.65162 | 30239 | 0.0609379 |  | 30239 | 1.5906821 | [6 empty] | 30179 | 0.01541363173 | 0.03082726346
30299 | 1.67964 | 30299 | 0.0602818 |  | 30299 | 1.6193582 | [6 empty] | 30239 | 0.01529502019 | 0.03059004038
30358.9 | 1.65878 | 30358.9 | 0.060379 |  | 30358.9 | 1.598401 | [6 empty] | 30299 | 0.01557075192 | 0.03114150385
30418.9 | 1.6795 | 30418.9 | 0.0608263 |  | 30418.9 | 1.6186737 | [6 empty] | 30358.9 | 0.01536924038 | 0.03073848077
30478.9 | 1.67036 | 30478.9 | 0.0607753 |  | 30478.9 | 1.6095847 | [6 empty] | 30418.9 | 0.01556417019 | 0.03112834038
30538.9 | 1.67131 | 30538.9 | 0.0604033 |  | 30538.9 | 1.6109067 | [6 empty] | 30478.9 | 0.01547677596 | 0.03095355192
30598.9 | 1.65517 | 30598.9 | 0.0599389 |  | 30598.9 | 1.5952311 | [6 empty] | 30538.9 | 0.0154894875 | 0.030978975
30658.9 | 1.65193 | 30658.9 | 0.0605645 |  | 30658.9 | 1.5913655 | [6 empty] | 30598.9 | 0.01533876058 | 0.03067752115
30718.9 | 1.66867 | 30718.9 | 0.0600142 |  | 30718.9 | 1.6086558 | [6 empty] | 30658.9 | 0.01530159135 | 0.03060318269
30778.9 | 1.69287 | 30778.9 | 0.061377 |  | 30778.9 | 1.631493 | [6 empty] | 30718.9 | 0.01546784423 | 0.03093568846
30838.9 | 1.68349 | 30838.9 | 0.0599699 |  | 30838.9 | 1.6235201 | [6 empty] | 30778.9 | 0.01568743269 | 0.03137486538
30898.9 | 1.66643 | 30898.9 | 0.0601654 |  | 30898.9 | 1.6062646 | [6 empty] | 30838.9 | 0.01561077019 | 0.03122154038
30958.9 | 1.71137 | 30958.9 | 0.0608501 |  | 30958.9 | 1.6505199 | [6 empty] | 30898.9 | 0.01544485192 | 0.03088970385
31018.9 | 1.67918 | 31018.9 | 0.0601034 |  | 31018.9 | 1.6190766 | [6 empty] | 30958.9 | 0.01587038365 | 0.03174076731
31078.9 | 1.63898 | 31078.9 | 0.0613422 |  | 31078.9 | 1.5776378 | [6 empty] | 31018.9 | 0.01556804423 | 0.03113608846
31138.9 | 1.63721 | 31138.9 | 0.0605044 |  | 31138.9 | 1.5767056 | [6 empty] | 31078.9 | 0.01516959423 | 0.03033918846
31198.9 | 1.68253 | 31198.9 | 0.0610247 |  | 31198.9 | 1.6215053 | [6 empty] | 31138.9 | 0.01516063077 | 0.03032126154
31258.9 | 1.65678 | 31258.9 | 0.0610762 |  | 31258.9 | 1.5957038 | [6 empty] | 31198.9 | 0.01559139712 | 0.03118279423
31318.9 | 1.68048 | 31318.9 | 0.0603361 |  | 31318.9 | 1.6201439 | [6 empty] | 31258.9 | 0.01534330577 | 0.03068661154
31378.9 | 1.66402 | 31378.9 | 0.06113 |  | 31378.9 | 1.60289 | [6 empty] | 31318.9 | 0.01557830673 | 0.03115661346
31438.8 | 1.66341 | 31438.8 | 0.060442 |  | 31438.8 | 1.602968 | [6 empty] | 31378.9 | 0.01541240385 | 0.03082480769
31498.8 | 1.67011 | 31498.8 | 0.0602708 |  | 31498.8 | 1.6098392 | [6 empty] | 31438.8 | 0.01541315385 | 0.03082630769
31558.8 | 1.68835 | 31558.8 | 0.0611358 |  | 31558.8 | 1.6272142 | [6 empty] | 31498.8 | 0.01547922308 | 0.03095844615
31618.8 | 1.66649 | 31618.8 | 0.0619535 |  | 31618.8 | 1.6045365 | [6 empty] | 31558.8 | 0.01564629038 | 0.03129258077
31678.8 | 1.67023 | 31678.8 | 0.0604634 |  | 31678.8 | 1.6097666 | [6 empty] | 31618.8 | 0.01542823558 | 0.03085647115
31738.8 | 1.66743 | 31738.8 | 0.0602016 |  | 31738.8 | 1.6072284 | [6 empty] | 31678.8 | 0.015478525 | 0.03095705
31798.8 | 1.71534 | 31798.8 | 0.060647 |  | 31798.8 | 1.654693 | [6 empty] | 31738.8 | 0.01545411923 | 0.03090823846
31858.8 | 1.66813 | 31858.8 | 0.0607905 |  | 31858.8 | 1.6073395 | [6 empty] | 31798.8 | 0.01591050962 | 0.03182101923
31918.8 | 1.7061 | 31918.8 | 0.0605812 |  | 31918.8 | 1.6455188 | [6 empty] | 31858.8 | 0.0154551875 | 0.030910375
31978.8 | 1.66775 | 31978.8 | 0.0603247 |  | 31978.8 | 1.6074253 | [6 empty] | 31918.8 | 0.01582229615 | 0.03164459231
32038.8 | 1.69909 | 32038.8 | 0.0610752 |  | 32038.8 | 1.6380148 | [6 empty] | 31978.8 | 0.0154560125 | 0.030912025
32098.8 | 1.66804 | 32098.8 | 0.0615215 |  | 32098.8 | 1.6065185 | [6 empty] | 32038.8 | 0.01575014231 | 0.03150028462
32158.8 | 1.65065 | 32158.8 | 0.0598936 |  | 32158.8 | 1.5907564 | [6 empty] | 32098.8 | 0.01544729327 | 0.03089458654
32218.8 | 1.69553 | 32218.8 | 0.0615134 |  | 32218.8 | 1.6340166 | [6 empty] | 32158.8 | 0.01529573462 | 0.03059146923
32278.8 | 1.70419 | 32278.8 | 0.060771 |  | 32278.8 | 1.643419 | [6 empty] | 32218.8 | 0.01571169808 | 0.03142339615
32338.8 | 1.67379 | 32338.8 | 0.0598803 |  | 32338.8 | 1.6139097 | [6 empty] | 32278.8 | 0.01580210577 | 0.03160421154
32398.8 | 1.69872 | 32398.8 | 0.0611768 |  | 32398.8 | 1.6375432 | [6 empty] | 32338.8 | 0.0155183625 | 0.031036725
32458.8 | 1.6964 | 32458.8 | 0.0615087 |  | 32458.8 | 1.6348913 | [6 empty] | 32398.8 | 0.01574560769 | 0.03149121538
32518.7 | 1.64543 | 32518.7 | 0.0602999 |  | 32518.7 | 1.5851301 | [6 empty] | 32458.8 | 0.01572010865 | 0.03144021731
32578.7 | 1.68589 | 32578.7 | 0.0609245 |  | 32578.7 | 1.6249655 | [6 empty] | 32518.7 | 0.01524163558 | 0.03048327115
32638.7 | 1.65961 | 32638.7 | 0.0612793 |  | 32638.7 | 1.5983307 | [6 empty] | 32578.7 | 0.01562466827 | 0.03124933654
32698.7 | 1.67919 | 32698.7 | 0.0603151 |  | 32698.7 | 1.6188749 | [6 empty] | 32638.7 | 0.01536856442 | 0.03073712885
32758.7 | 1.68089 | 32758.7 | 0.0611053 |  | 32758.7 | 1.6197847 | [6 empty] | 32698.7 | 0.01556610481 | 0.03113220962
32818.7 | 1.71374 | 32818.7 | 0.0608587 |  | 32818.7 | 1.6528813 | [6 empty] | 32758.7 | 0.01557485288 | 0.03114970577
32878.7 | 1.70104 | 32878.7 | 0.0609956 |  | 32878.7 | 1.6400444 | [6 empty] | 32818.7 | 0.01589308942 | 0.03178617885
32938.7 | 1.68215 | 32938.7 | 0.0606074 |  | 32938.7 | 1.6215426 | [6 empty] | 32878.7 | 0.01576965769 | 0.03153931538
32998.7 | 1.70376 | 32998.7 | 0.0605912 |  | 32998.7 | 1.6431688 | [6 empty] | 32938.7 | 0.01559175577 | 0.03118351154
33058.7 | 1.66845 | 33058.7 | 0.0606742 |  | 33058.7 | 1.6077758 | [6 empty] | 32998.7 | 0.0157997 | 0.0315994
33118.7 | 1.67372 | 33118.7 | 0.0606847 |  | 33118.7 | 1.6130353 | [6 empty] | 33058.7 | 0.01545938269 | 0.03091876538
33178.7 | 1.68037 | 33178.7 | 0.0615749 |  | 33178.7 | 1.6187951 | [6 empty] | 33118.7 | 0.01550995481 | 0.03101990962
33238.7 | 1.66308 | 33238.7 | 0.0604839 |  | 33238.7 | 1.6025961 | [6 empty] | 33178.7 | 0.0155653375 | 0.031130675
33298.7 | 1.65718 | 33298.7 | 0.0612454 |  | 33298.7 | 1.5959346 | [6 empty] | 33238.7 | 0.01540957788 | 0.03081915577
33358.7 | 1.68286 | 33358.7 | 0.0615582 |  | 33358.7 | 1.6213018 | [6 empty] | 33298.7 | 0.015345525 | 0.03069105
33418.7 | 1.68001 | 33418.7 | 0.0619617 |  | 33418.7 | 1.6180483 | [6 empty] | 33358.7 | 0.01558944038 | 0.03117888077
33478.7 | 1.68294 | 33478.7 | 0.0616813 |  | 33478.7 | 1.6212587 | [6 empty] | 33418.7 | 0.01555815673 | 0.03111631346
33538.7 | 1.68529 | 33538.7 | 0.0613489 |  | 33538.7 | 1.6239411 | [6 empty] | 33478.7 | 0.01558902596 | 0.03117805192
33598.7 | 1.70273 | 33598.7 | 0.0622997 |  | 33598.7 | 1.6404303 | [6 empty] | 33538.7 | 0.01561481827 | 0.03122963654
33658.6 | 1.70058 | 33658.6 | 0.0609765 |  | 33658.6 | 1.6396035 | [6 empty] | 33598.7 | 0.01577336827 | 0.03154673654
33718.6 | 1.69561 | 33718.6 | 0.0614386 |  | 33718.6 | 1.6341714 | [6 empty] | 33658.6 | 0.01576541827 | 0.03153083654
33778.6 | 1.68206 | 33778.6 | 0.0615416 |  | 33778.6 | 1.6205184 | [6 empty] | 33718.6 | 0.01571318654 | 0.03142637308
33838.6 | 1.69903 | 33838.6 | 0.0613489 |  | 33838.6 | 1.6376811 | [6 empty] | 33778.6 | 0.01558190769 | 0.03116381538
33898.6 | 1.69949 | 33898.6 | 0.0615797 |  | 33898.6 | 1.6379103 | [6 empty] | 33838.6 | 0.01574693365 | 0.03149386731
33958.6 | 1.676 | 33958.6 | 0.0624824 |  | 33958.6 | 1.6135176 | [6 empty] | 33898.6 | 0.0157491375 | 0.031498275
34018.6 | 1.6834 | 34018.6 | 0.0611372 |  | 34018.6 | 1.6222628 | [6 empty] | 33958.6 | 0.01551459231 | 0.03102918462
34078.6 | 1.69627 | 34078.6 | 0.0614867 |  | 34078.6 | 1.6347833 | [6 empty] | 34018.6 | 0.01559868077 | 0.03119736154
34138.6 | 1.66074 | 34138.6 | 0.0617909 |  | 34138.6 | 1.5989491 | [6 empty] | 34078.6 | 0.01571907019 | 0.03143814038
34198.6 | 1.71655 | 34198.6 | 0.0622416 |  | 34198.6 | 1.6543084 | [6 empty] | 34138.6 | 0.01537451058 | 0.03074902115
34258.6 | 1.69925 | 34258.6 | 0.0615211 |  | 34258.6 | 1.6377289 | [6 empty] | 34198.6 | 0.01590681154 | 0.03181362308
34318.6 | 1.71259 | 34318.6 | 0.0612702 |  | 34318.6 | 1.6513198 | [6 empty] | 34258.6 | 0.01574739327 | 0.03149478654
34378.6 | 1.66899 | 34378.6 | 0.0613623 |  | 34378.6 | 1.6076277 | [6 empty] | 34318.6 | 0.015878075 | 0.03175615
34438.6 | 1.68066 | 34438.6 | 0.0615592 |  | 34438.6 | 1.6191008 | [6 empty] | 34378.6 | 0.01545795865 | 0.03091591731
34498.6 | 1.71537 | 34498.6 | 0.0615764 |  | 34498.6 | 1.6537936 | [6 empty] | 34438.6 | 0.01556827692 | 0.03113655385
34558.6 | 1.68335 | 34558.6 | 0.0617585 |  | 34558.6 | 1.6215915 | [6 empty] | 34498.6 | 0.01590186154 | 0.03180372308
34618.6 | 1.71381 | 34618.6 | 0.0620079 |  | 34618.6 | 1.6518021 | [6 empty] | 34558.6 | 0.01559222596 | 0.03118445192
34678.6 | 1.6674 | 34678.6 | 0.0615277 |  | 34678.6 | 1.6058723 | [6 empty] | 34618.6 | 0.0158827125 | 0.031765425
34738.5 | 1.68445 | 34738.5 | 0.0621567 |  | 34738.5 | 1.6222933 | [6 empty] | 34678.6 | 0.01544107981 | 0.03088215962
34798.5 | 1.69841 | 34798.5 | 0.0615482 |  | 34798.5 | 1.6368618 | [6 empty] | 34738.5 | 0.01559897404 | 0.03119794808
34858.5 | 1.7109 | 34858.5 | 0.0606456 |  | 34858.5 | 1.6502544 | [6 empty] | 34798.5 | 0.01573905577 | 0.03147811154
34918.5 | 1.68578 | 34918.5 | 0.0611792 |  | 34918.5 | 1.6246008 | [6 empty] | 34858.5 | 0.01586783077 | 0.03173566154
34978.5 | 1.68152 | 34978.5 | 0.0612159 |  | 34978.5 | 1.6203041 | [6 empty] | 34918.5 | 0.01562116154 | 0.03124232308
35038.5 | 1.70272 | 35038.5 | 0.0613933 |  | 35038.5 | 1.6413267 | [6 empty] | 34978.5 | 0.01557984712 | 0.03115969423
35098.5 | 1.69645 | 35098.5 | 0.0612416 |  | 35098.5 | 1.6352084 | [6 empty] | 35038.5 | 0.0157819875 | 0.031563975
35158.5 | 1.69464 | 35158.5 | 0.061636 |  | 35158.5 | 1.633004 | [6 empty] | 35098.5 | 0.01572315769 | 0.03144631538
35218.5 | 1.69763 | 35218.5 | 0.0617294 |  | 35218.5 | 1.6359006 | [6 empty] | 35158.5 | 0.01570196154 | 0.03140392308
35278.4 | 1.69975 | 35278.4 | 0.0613198 |  | 35278.4 | 1.6384302 | [6 empty] | 35218.5 | 0.01572981346 | 0.03145962692
35338.4 | 1.70067 | 35338.4 | 0.0605454 |  | 35338.4 | 1.6401246 | [6 empty] | 35278.4 | 0.01575413654 | 0.03150827308
35398.4 | 1.71492 | 35398.4 | 0.0611281 |  | 35398.4 | 1.6537919 | [6 empty] | 35338.4 | 0.01577042885 | 0.03154085769
35458.4 | 1.68198 | 35458.4 | 0.0605912 |  | 35458.4 | 1.6213888 | [6 empty] | 35398.4 | 0.01590184519 | 0.03180369038
35518.4 | 1.68161 | 35518.4 | 0.0604568 |  | 35518.4 | 1.6211532 | [6 empty] | 35458.4 | 0.01559027692 | 0.03118055385
35578.4 | 1.69891 | 35578.4 | 0.0616241 |  | 35578.4 | 1.6372859 | [6 empty] | 35518.4 | 0.01558801154 | 0.03117602308
35638.4 | 1.705 | 35638.4 | 0.0614066 |  | 35638.4 | 1.6435934 | [6 empty] | 35578.4 | 0.01574313365 | 0.03148626731
35698.4 | 1.71305 | 35698.4 | 0.0614429 |  | 35698.4 | 1.6516071 | [6 empty] | 35638.4 | 0.01580378269 | 0.03160756538
35758.4 | 1.73754 | 35758.4 | 0.0609555 |  | 35758.4 | 1.6765845 | [6 empty] | 35698.4 | 0.0158808375 | 0.031761675
35818.4 | 1.68405 | 35818.4 | 0.0611873 |  | 35818.4 | 1.6228627 | [6 empty] | 35758.4 | 0.01612100481 | 0.03224200962
35878.4 | 1.67845 | 35878.4 | 0.0610642 |  | 35878.4 | 1.6173858 | [6 empty] | 35818.4 | 0.01560444904 | 0.03120889808
35938.4 | 1.69975 | 35938.4 | 0.0611329 |  | 35938.4 | 1.6386171 | [6 empty] | 35878.4 | 0.01555178654 | 0.03110357308
35998.4 | 1.66725 | 35998.4 | 0.0608535 |  | 35998.4 | 1.6063965 | [6 empty] | 35938.4 | 0.01575593365 | 0.03151186731
36058.4 | 1.6691 | 36058.4 | 0.0614166 |  | 36058.4 | 1.6076834 | [6 empty] | 35998.4 | 0.01544612019 | 0.03089224038
36118.4 | 1.67879 | 36118.4 | 0.0613227 |  | 36118.4 | 1.6174673 | [6 empty] | 36058.4 | 0.01545849423 | 0.03091698846
36178.4 | 1.6829 | 36178.4 | 0.0620389 |  | 36178.4 | 1.6208611 | [6 empty] | 36118.4 | 0.01555257019 | 0.03110514038
36238.4 | 1.69568 | 36238.4 | 0.0619683 |  | 36238.4 | 1.6337117 | [6 empty] | 36178.4 | 0.01558520288 | 0.03117040577
36298.4 | 1.70117 | 36298.4 | 0.060822 |  | 36298.4 | 1.640348 | [6 empty] | 36238.4 | 0.01570876635 | 0.03141753269
36358.4 | 1.68203 | 36358.4 | 0.0610018 |  | 36358.4 | 1.6210282 | [6 empty] | 36298.4 | 0.01577257692 | 0.03154515385
36418.3 | 1.69988 | 36418.3 | 0.0610285 |  | 36418.3 | 1.6388515 | [6 empty] | 36358.4 | 0.01558680962 | 0.03117361923
36478.3 | 1.6523 | 36478.3 | 0.0613966 |  | 36478.3 | 1.5909034 | [6 empty] | 36418.3 | 0.0157581875 | 0.031516375
36538.3 | 1.68857 | 36538.3 | 0.0618525 |  | 36538.3 | 1.6267175 | [6 empty] | 36478.3 | 0.01529714808 | 0.03059429615
36598.3 | 1.69409 | 36598.3 | 0.0613861 |  | 36598.3 | 1.6327039 | [6 empty] | 36538.3 | 0.01564151442 | 0.03128302885
36658.3 | 1.70282 | 36658.3 | 0.0613055 |  | 36658.3 | 1.6415145 | [6 empty] | 36598.3 | 0.01569907596 | 0.03139815192
36718.3 | 1.7048 | 36718.3 | 0.0610728 |  | 36718.3 | 1.6437272 | [6 empty] | 36658.3 | 0.01578379327 | 0.03156758654
36778.3 | 1.67902 | 36778.3 | 0.0610538 |  | 36778.3 | 1.6179662 | [6 empty] | 36718.3 | 0.01580506923 | 0.03161013846
36838.3 | 1.71291 | 36838.3 | 0.0612411 |  | 36838.3 | 1.6516689 | [6 empty] | 36778.3 | 0.01555736731 | 0.03111473462
36898.3 | 1.69652 | 36898.3 | 0.0618529 |  | 36898.3 | 1.6346671 | [6 empty] | 36838.3 | 0.01588143173 | 0.03176286346
36958.3 | 1.69647 | 36958.3 | 0.0608521 |  | 36958.3 | 1.6356179 | [6 empty] | 36898.3 | 0.01571795288 | 0.03143590577
37018.3 | 1.70147 | 37018.3 | 0.061029 |  | 37018.3 | 1.640441 | [6 empty] | 36958.3 | 0.01572709519 | 0.03145419038
37078.3 | 1.70122 | 37078.3 | 0.0613723 |  | 37078.3 | 1.6398477 | [6 empty] | 37018.3 | 0.01577347115 | 0.03154694231
37138.3 | 1.72845 | 37138.3 | 0.0613351 |  | 37138.3 | 1.6671149 | [6 empty] | 37078.3 | 0.01576776635 | 0.03153553269
37198.3 | 1.71195 | 37198.3 | 0.0608177 |  | 37198.3 | 1.6511323 | [6 empty] | 37138.3 | 0.01602995096 | 0.03205990192
37258.3 | 1.70178 | 37258.3 | 0.0620599 |  | 37258.3 | 1.6397201 | [6 empty] | 37198.3 | 0.01587627212 | 0.03175254423
37318.3 | 1.71668 | 37318.3 | 0.0612984 |  | 37318.3 | 1.6553816 | [6 empty] | 37258.3 | 0.01576653942 | 0.03153307885
37378.3 | 1.71889 | 37378.3 | 0.0613942 |  | 37378.3 | 1.6574958 | [6 empty] | 37318.3 | 0.01591713077 | 0.03183426154
37438.3 | 1.7039 | 37438.3 | 0.0612965 |  | 37438.3 | 1.6426035 | [6 empty] | 37378.3 | 0.01593745962 | 0.03187491923
37498.2 | 1.71805 | 37498.2 | 0.0616322 |  | 37498.2 | 1.6564178 | [6 empty] | 37438.3 | 0.01579426442 | 0.03158852885
37558.2 | 1.70994 | 37558.2 | 0.0614138 |  | 37558.2 | 1.6485262 | [6 empty] | 37498.2 | 0.01592709423 | 0.03185418846
37618.2 | 1.71538 | 37618.2 | 0.061532 |  | 37618.2 | 1.653848 | [6 empty] | 37558.2 | 0.01585121346 | 0.03170242692
37678.2 | 1.69762 | 37678.2 | 0.0610805 |  | 37678.2 | 1.6365395 | [6 empty] | 37618.2 | 0.01590238462 | 0.03180476923
37738.2 | 1.70306 | 37738.2 | 0.0612988 |  | 37738.2 | 1.6417612 | [6 empty] | 37678.2 | 0.01573595673 | 0.03147191346
37798.2 | 1.69979 | 37798.2 | 0.0620904 |  | 37798.2 | 1.6376996 | [6 empty] | 37738.2 | 0.01578616538 | 0.03157233077
37858.2 | 1.69837 | 37858.2 | 0.0614381 |  | 37858.2 | 1.6369319 | [6 empty] | 37798.2 | 0.01574711154 | 0.03149422308
37918.2 | 1.70022 | 37918.2 | 0.0611491 |  | 37918.2 | 1.6390709 | [6 empty] | 37858.2 | 0.01573972981 | 0.03147945962
37978.2 | 1.70022 | 37978.2 | 0.0612288 |  | 37978.2 | 1.6389912 | [6 empty] | 37918.2 | 0.01576029712 | 0.03152059423
38038.2 | 1.71371 | 38038.2 | 0.0615177 |  | 38038.2 | 1.6521923 | [6 empty] | 37978.2 | 0.01575953077 | 0.03151906154
38098.2 | 1.71731 | 38098.2 | 0.0611548 |  | 38098.2 | 1.6561552 | [6 empty] | 38038.2 | 0.01588646442 | 0.03177292885
38158.2 | 1.71154 | 38158.2 | 0.0612664 |  | 38158.2 | 1.6502736 | [6 empty] | 38098.2 | 0.01592456923 | 0.03184913846
38218.2 | 1.7355 | 38218.2 | 0.06147 |  | 38218.2 | 1.67403 | [6 empty] | 38158.2 | 0.01586801538 | 0.03173603077
38278.2 | 1.71718 | 38278.2 | 0.0617166 |  | 38278.2 | 1.6554634 | [6 empty] | 38218.2 | 0.01609644231 | 0.03219288462
38338.2 | 1.68427 | 38338.2 | 0.061008 |  | 38338.2 | 1.623262 | [6 empty] | 38278.2 | 0.01591791731 | 0.03183583462
38398.2 | 1.69887 | 38398.2 | 0.0614767 |  | 38398.2 | 1.6373933 | [6 empty] | 38338.2 | 0.01560828846 | 0.03121657692
38458.2 | 1.70235 | 38458.2 | 0.061491 |  | 38458.2 | 1.640859 | [6 empty] | 38398.2 | 0.01574416635 | 0.03148833269
38518.2 | 1.72039 | 38518.2 | 0.0617571 |  | 38518.2 | 1.6586329 | [6 empty] | 38458.2 | 0.01577749038 | 0.03155498077
38578.2 | 1.73374 | 38578.2 | 0.0620933 |  | 38578.2 | 1.6716467 | [6 empty] | 38518.2 | 0.01594839327 | 0.03189678654
38638.1 | 1.7141 | 38638.1 | 0.0611262 |  | 38638.1 | 1.6529738 | [6 empty] | 38578.2 | 0.01607352596 | 0.03214705192
38698.1 | 1.70428 | 38698.1 | 0.0614824 |  | 38698.1 | 1.6427976 | [6 empty] | 38638.1 | 0.01589397885 | 0.03178795769
38758.1 | 1.71455 | 38758.1 | 0.060636 |  | 38758.1 | 1.653914 | [6 empty] | 38698.1 | 0.01579613077 | 0.03159226154
38818.1 | 1.71913 | 38818.1 | 0.060698 |  | 38818.1 | 1.658432 | [6 empty] | 38758.1 | 0.01590301923 | 0.03180603846
38878.1 | 1.69912 | 38878.1 | 0.0619483 |  | 38878.1 | 1.6371717 | [6 empty] | 38818.1 | 0.01594646154 | 0.03189292308
38938.1 | 1.69755 | 38938.1 | 0.0618258 |  | 38938.1 | 1.6357242 | [6 empty] | 38878.1 | 0.01574203558 | 0.03148407115
38998.1 | 1.68458 | 38998.1 | 0.0613279 |  | 38998.1 | 1.6232521 | [6 empty] | 38938.1 | 0.01572811731 | 0.03145623462
39058.1 | 1.69574 | 39058.1 | 0.0608277 |  | 39058.1 | 1.6349123 | [6 empty] | 38998.1 | 0.01560819327 | 0.03121638654
39118.1 | 1.69872 | 39118.1 | 0.0616069 |  | 39118.1 | 1.6371131 | [6 empty] | 39058.1 | 0.01572031058 | 0.03144062115
39178.1 | 1.7197 | 39178.1 | 0.0614386 |  | 39178.1 | 1.6582614 | [6 empty] | 39118.1 | 0.01574147212 | 0.03148294423
39238.1 | 1.71581 | 39238.1 | 0.061183 |  | 39238.1 | 1.654627 | [6 empty] | 39178.1 | 0.01594482115 | 0.03188964231
39298.1 | 1.69939 | 39298.1 | 0.0614367 |  | 39298.1 | 1.6379533 | [6 empty] | 39238.1 | 0.015909875 | 0.03181975
39358.1 | 1.71207 | 39358.1 | 0.0607514 |  | 39358.1 | 1.6513186 | [6 empty] | 39298.1 | 0.01574955096 | 0.03149910192
39418.1 | 1.716 | 39418.1 | 0.0613909 |  | 39418.1 | 1.6546091 | [6 empty] | 39358.1 | 0.01587806346 | 0.03175612692
39478.1 | 1.70112 | 39478.1 | 0.0617752 |  | 39478.1 | 1.6393448 | [6 empty] | 39418.1 | 0.01590970288 | 0.03181940577
39538.1 | 1.71255 | 39538.1 | 0.0609422 |  | 39538.1 | 1.6516078 | [6 empty] | 39478.1 | 0.01576293077 | 0.03152586154
39598.1 | 1.69817 | 39598.1 | 0.0614014 |  | 39598.1 | 1.6367686 | [6 empty] | 39538.1 | 0.01588084423 | 0.03176168846
39658.1 | 1.73117 | 39658.1 | 0.0616727 |  | 39658.1 | 1.6694973 | [6 empty] | 39598.1 | 0.01573815962 | 0.03147631923
39718 | 1.73235 | 39718 | 0.0612226 |  | 39718 | 1.6711274 | [6 empty] | 39658.1 | 0.01605285865 | 0.03210571731
39778 | 1.70117 | 39778 | 0.0617485 |  | 39778 | 1.6394215 | [6 empty] | 39718 | 0.01606853269 | 0.03213706538
39838 | 1.73106 | 39838 | 0.0617175 |  | 39838 | 1.6693425 | [6 empty] | 39778 | 0.01576366827 | 0.03152733654
39898 | 1.68495 | 39898 | 0.0604291 |  | 39898 | 1.6245209 | [6 empty] | 39838 | 0.01605137019 | 0.03210274038
39958 | 1.70479 | 39958 | 0.0621367 |  | 39958 | 1.6426533 | [6 empty] | 39898 | 0.01562039327 | 0.03124078654
40018 | 1.7049 | 40018 | 0.0613532 |  | 40018 | 1.6435468 | [6 empty] | 39958 | 0.01579474327 | 0.03158948654
40078 | 1.73433 | 40078 | 0.0621953 |  | 40078 | 1.6721347 | [6 empty] | 40018 | 0.01580333462 | 0.03160666923
40138 | 1.71076 | 40138 | 0.0616355 |  | 40138 | 1.6491245 | [6 empty] | 40078 | 0.01607821827 | 0.03215643654
40198 | 1.73201 | 40198 | 0.061059 |  | 40198 | 1.670951 | [6 empty] | 40138 | 0.01585696635 | 0.03171393269
40258 | 1.71171 | 40258 | 0.0617185 |  | 40258 | 1.6499915 | [6 empty] | 40198 | 0.01606683654 | 0.03213367308
40318 | 1.71109 | 40318 | 0.0616841 |  | 40318 | 1.6494059 | [6 empty] | 40258 | 0.01586530288 | 0.03173060577
40378 | 1.70526 | 40378 | 0.0613613 |  | 40378 | 1.6438987 | [6 empty] | 40318 | 0.01585967212 | 0.03171934423
40438 | 1.71512 | 40438 | 0.0615487 |  | 40438 | 1.6535713 | [6 empty] | 40378 | 0.01580671827 | 0.03161343654
40498 | 1.70378 | 40498 | 0.0617089 |  | 40498 | 1.6420711 | [6 empty] | 40438 | 0.01589972404 | 0.03179944808
40558 | 1.70095 | 40558 | 0.0617032 |  | 40558 | 1.6392468 | [6 empty] | 40498 | 0.01578914519 | 0.03157829038
40618 | 1.70503 | 40618 | 0.0620584 |  | 40618 | 1.6429716 | [6 empty] | 40558 | 0.01576198846 | 0.03152397692
40678 | 1.71242 | 40678 | 0.0605049 |  | 40678 | 1.6519151 | [6 empty] | 40618 | 0.01579780385 | 0.03159560769
40738 | 1.71489 | 40738 | 0.0612583 |  | 40738 | 1.6536317 | [6 empty] | 40678 | 0.01588379904 | 0.03176759808
40797.9 | 1.71667 | 40797.9 | 0.0609822 |  | 40797.9 | 1.6556878 | [6 empty] | 40738 | 0.01590030481 | 0.03180060962
40857.9 | 1.68754 | 40857.9 | 0.0612197 |  | 40857.9 | 1.6263203 | [6 empty] | 40797.9 | 0.015920075 | 0.03184015
40917.9 | 1.71423 | 40917.9 | 0.0615325 |  | 40917.9 | 1.6526975 | [6 empty] | 40857.9 | 0.01563769519 | 0.03127539038
40977.9 | 1.71745 | 40977.9 | 0.0613279 |  | 40977.9 | 1.6561221 | [6 empty] | 40917.9 | 0.01589132212 | 0.03178264423
41037.9 | 1.71348 | 41037.9 | 0.0617404 |  | 41037.9 | 1.6517396 | [6 empty] | 40977.9 | 0.01592425096 | 0.03184850192
41097.9 | 1.69385 | 41097.9 | 0.0612674 |  | 41097.9 | 1.6325826 | [6 empty] | 41037.9 | 0.01588211154 | 0.03176422308
41157.9 | 1.69845 | 41157.9 | 0.0617681 |  | 41157.9 | 1.6366819 | [6 empty] | 41097.9 | 0.01569790962 | 0.03139581923
41217.9 | 1.71136 | 41217.9 | 0.0612864 |  | 41217.9 | 1.6500736 | [6 empty] | 41157.9 | 0.01573732596 | 0.03147465192
41277.9 | 1.74188 | 41277.9 | 0.0617576 |  | 41277.9 | 1.6801224 | [6 empty] | 41217.9 | 0.01586609231 | 0.03173218462
41337.9 | 1.69914 | 41337.9 | 0.0612388 |  | 41337.9 | 1.6379012 | [6 empty] | 41277.9 | 0.01615502308 | 0.03231004615
41397.9 | 1.69923 | 41397.9 | 0.0614052 |  | 41397.9 | 1.6378248 | [6 empty] | 41337.9 | 0.01574905 | 0.0314981
41457.9 | 1.70144 | 41457.9 | 0.0612202 |  | 41457.9 | 1.6402198 | [6 empty] | 41397.9 | 0.01574831538 | 0.03149663077
41517.9 | 1.73739 | 41517.9 | 0.0618453 |  | 41517.9 | 1.6755447 | [6 empty] | 41457.9 | 0.01577134423 | 0.03154268846
41577.9 | 1.71479 | 41577.9 | 0.06251 |  | 41577.9 | 1.65228 | [6 empty] | 41517.9 | 0.01611100673 | 0.03222201346
41637.9 | 1.70994 | 41637.9 | 0.0614777 |  | 41637.9 | 1.6484623 | [6 empty] | 41577.9 | 0.01588730769 | 0.03177461538
41697.9 | 1.69617 | 41697.9 | 0.0616422 |  | 41697.9 | 1.6345278 | [6 empty] | 41637.9 | 0.01585059904 | 0.03170119808
41757.9 | 1.69013 | 41757.9 | 0.0618401 |  | 41757.9 | 1.6282899 | [6 empty] | 41697.9 | 0.01571661346 | 0.03143322692
41817.9 | 1.69745 | 41817.9 | 0.0613718 |  | 41817.9 | 1.6360782 | [6 empty] | 41757.9 | 0.01565663365 | 0.03131326731
41877.9 | 1.72358 | 41877.9 | 0.0612745 |  | 41877.9 | 1.6623055 | [6 empty] | 41817.9 | 0.01573152115 | 0.03146304231
41937.8 | 1.72996 | 41937.8 | 0.0623007 |  | 41937.8 | 1.6676593 | [6 empty] | 41877.9 | 0.01598370673 | 0.03196741346
41997.8 | 1.71406 | 41997.8 | 0.0620208 |  | 41997.8 | 1.6520392 | [6 empty] | 41937.8 | 0.01603518558 | 0.03207037115
42057.8 | 1.7324 | 42057.8 | 0.0615535 |  | 42057.8 | 1.6708465 | [6 empty] | 41997.8 | 0.01588499231 | 0.03176998462
42117.8 | 1.72731 | 42117.8 | 0.0606208 |  | 42117.8 | 1.6666892 | [6 empty] | 42057.8 | 0.01606583173 | 0.03213166346
42177.8 | 1.68377 | 42177.8 | 0.0618086 |  | 42177.8 | 1.6219614 | [6 empty] | 42117.8 | 0.01602585769 | 0.03205171538
42237.8 | 1.71766 | 42237.8 | 0.0621324 |  | 42237.8 | 1.6555276 | [6 empty] | 42177.8 | 0.01559578269 | 0.03119156538
42297.8 | 1.70407 | 42297.8 | 0.0613937 |  | 42297.8 | 1.6426763 | [6 empty] | 42237.8 | 0.01591853462 | 0.03183706923
42357.8 | 1.70039 | 42357.8 | 0.0623245 |  | 42357.8 | 1.6380655 | [6 empty] | 42297.8 | 0.01579496442 | 0.03158992885
42417.8 | 1.72747 | 42417.8 | 0.0620413 |  | 42417.8 | 1.6654287 | [6 empty] | 42357.8 | 0.01575062981 | 0.03150125962
42477.8 | 1.71445 | 42477.8 | 0.0619445 |  | 42477.8 | 1.6525055 | [6 empty] | 42417.8 | 0.0160137375 | 0.032027475
42537.8 | 1.73413 | 42537.8 | 0.0618186 |  | 42537.8 | 1.6723114 | [6 empty] | 42477.8 | 0.01588947596 | 0.03177895192
42597.8 | 1.75305 | 42597.8 | 0.0618043 |  | 42597.8 | 1.6912457 | [6 empty] | 42537.8 | 0.01607991731 | 0.03215983462
42657.8 | 1.71466 | 42657.8 | 0.061543 |  | 42657.8 | 1.653117 | [6 empty] | 42597.8 | 0.01626197788 | 0.03252395577
42717.8 | 1.7213 | 42717.8 | 0.06247 |  | 42717.8 | 1.65883 | [6 empty] | 42657.8 | 0.01589535577 | 0.03179071154
42777.8 | 1.7349 | 42777.8 | 0.0613742 |  | 42777.8 | 1.6735258 | [6 empty] | 42717.8 | 0.01595028846 | 0.03190057692
42837.8 | 1.73432 | 42837.8 | 0.0617943 |  | 42837.8 | 1.6725257 | [6 empty] | 42777.8 | 0.01609159423 | 0.03218318846
42897.8 | 1.71543 | 42897.8 | 0.0618463 |  | 42897.8 | 1.6535837 | [6 empty] | 42837.8 | 0.01608197788 | 0.03216395577
42957.8 | 1.7354 | 42957.8 | 0.0618486 |  | 42957.8 | 1.6735514 | [6 empty] | 42897.8 | 0.01589984327 | 0.03179968654
43017.7 | 1.71804 | 43017.7 | 0.0620942 |  | 43017.7 | 1.6559458 | [6 empty] | 42957.8 | 0.01609184038 | 0.03218368077
43077.7 | 1.74612 | 43077.7 | 0.0615215 |  | 43077.7 | 1.6845985 | [6 empty] | 43017.7 | 0.01592255577 | 0.03184511154
43137.7 | 1.71044 | 43137.7 | 0.0628428 |  | 43137.7 | 1.6475972 | [6 empty] | 43077.7 | 0.0161980625 | 0.032396125
[9 empty] | 130.96 |  |  |  | 43137.7 | 0.01584228077 | 0.03168456154
[9 empty] | 136.07 | 5.11 | 0.079716 |  | 75600 | 0.08510256 | 0.1702051282
[9 empty] | 135.59 | 4.63 | 1.721727862
[15 empty] | 0.02301710271 | 0.004284752258
w %
[14 empty] | 2.301710271 | 0.4284752258

## Результат
Концентрация мг/мл | Адсорбция мг/г сухого магн. | Предсказания модели Ленгмюра y = a * x /(x+b), a =3500 , b = 18
0.05 | 1.576633 | 9.695290859
0.1 | 11.40948 | 19.33701657
0.2 | 8.918684 | 38.46153846
0.4 | 14.60045 | 76.08695652
0.6 | 19.28582 | 112.9032258
0.8 | 27.32079 | 148.9361702
1 | 25.68348 | 184.2105263
1.2 | 29.57354 | 218.75
1.6 | 22.01276 | 285.7142857
2 | 63.86965 | 350
2.4 | 57.66366 | 411.7647059
2.8 | 15.48972 | 471.1538462
3.2 | 19.927 | 528.3018868
3.6 | 137.0374 | 583.3333333
4 | 808.0235 | 636.3636364
7.35 | 897.7392 | 1014.792899
8.575 | 910.9618 | 1129.350894
9.8 | 733.6935 | 1233.81295
11.025 | 1036.036 | 1329.457364
12.25 | 299.788 | 1417.355372
14.7 | 3586.856 | 1573.394495
16.2 | 1954.391 | 1657.894737
17.15 | 4032.386 | 1707.681366
19.6 | 2861.477 | 1824.468085
22.05 | 4428.709 | 1926.966292
22.225 | -489.8826 | 1933.80982
24.3 | 4466.597 | 2010.638298
24.5 | 6116.665 | 2017.647059
28.35 | 4623.45 | 2140.776699
31.75 | 279.3095 | 2233.668342
36.45 | 13027.34 | 2342.975207
40.5 | 3581.86 | 2423.076923
41.275 | -161.3297 | 2437.157318
44.55 | 5357.214 | 2492.805755
53.975 | 662.7462 | 2624.696075
56.7 | 15243.15 | 2656.626506
63.5 | -451.0063 | 2726.993865
68.85 | 6720.487 | 2774.611399
76.95 | 13093.87 | 2836.492891
81 | 6487.308 | 2863.636364
Подгонка средней дикости
Концентрация мг/мл | Адсорбция мг/г сухого магн. | Предсказания модели Ленгмюра y = a * x /(x+b), a =3500 , b = 18
0 | 0 | 0
4 | 765.9093 | 636.3636364
20 | 1868.5 | 1842.105263
49 | 2553.719 | 2559.701493
59.5 | 2135.943 | 2687.096774
66.5 | 4743.743 | 2754.43787
Как я её получил
монотонность функции
Концентрация мг/мл | Адсорбция мг/г сухого магн. | Предсказания модели Ленгмюра y = a * x /(x+b), a =3500 , b = 18
0.05 | 0.2801695 | 9.695290859
0.1 | 10.19777 | 19.33701657
0.6 | 10.22373 | 112.9032258
0.8 | 14.93686 | 148.9361702
2 | 17.89201 | 350
2.4 | 20.97713 | 411.7647059
3.6 | 77.11387 | 583.3333333
4 | 765.9093 | 636.3636364
12 | 947.3206 | 1400
20 | 1868.5 | 1842.105263
49 | 2553.719 | 2559.701493
59.5 | 2135.943 | 2687.096774
66.5 | 4743.743 | 2754.43787
монотонность производной
Концентрация мг/мл | Адсорбция мг/г сухого магн. | Предсказания модели Ленгмюра y = a * x /(x+b), a =3500 , b = 18
0 | 0 | 0
4 | 765.9093 | 636.3636
20 | 1868.5 | 1842.105
49 | 2553.719 | 2559.701
59.5 | 2135.943 | 2687.097
66.5 | 4743.743 | 2754.438

## Рубрика эксперименты
Name | Abs<264nm>
0.0009765625 | 0.44618
0.001953125 | 0.99663 |  |  |  |  | Жёсткая подгонка "По Красоте"
0.00263671875 | 0.20843
0.00390625 | 2.4081
0.0052734375 | 0.44703 |  |  |  |  | Концентрация г/мг | Адсорбция сухого мг/г магн | Концентрация г/мг | Адсорбция сухого мг/г магн
0.00703125 | 0.58853 |  |  |  |  | 0 | 0 | 0 | 0
0.0078125 | 3.3163 |  |  |  |  | 8 | 334.4861 | 6 | 505.3361
0.009375 | 0.76831 |  |  |  |  | 9 | 507.2539 | 12 | 1336.741
0.0125 | 1.0275 |  |  |  |  | 14 | 1282.33 | 20 | 2482.831
0.015625 | 3.9781 |  |  |  |  | 20 | 2482.831 | 24.5 | 2876.778
0.025 | 2.221 |  |  |  |  | 21 | 2925.27 | 38.5 | 3934.336
0.03125 | 3.2763 |  |  |  |  | 38.5 | 3934.336 | 70 | 3985.971
0.05 | 3.4544 |  |  |  |  | 70 | 3985.971
0.0625 | 3.2272
0.1 | 3.2178
0.125 | 2.9996
0.25 | 3.1788
0.5 | 3.234
|  |  | Концентрация мг/мл | Адсорбция мг/г сухого магн. | Предсказания модели Ленгмюра y = a * x /(x+b), a =3000 , b = 10
|  |  | 0 | 0 | 0
0.075 |  |  | 4 | 765.9093 | 857.1428571
0.05625 |  |  | 20 | 1868.5 | 2000
0.0421875 |  |  | 49 | 2553.719 | 2491.525424
0.02109375 |  |  | 59.5 | 2135.943 | 2568.345324
0.010546875 |  |  | 66.5 | 4743.743 | 2607.843137
0.0052734375
0.003955078125
0.002966308594
0.002224731445
0.001668548584
0.000834274292
0.1
0.06666666667
0.2
0.02
0.01
0.005
0.0025
0.00125
0.000625
0.0003125
0.00015625
|  |  | Концентрация мг/мл | Адсорбция мг/г сухого магн. | Предсказания модели Ленгмюра y = a * x /(x+b), a =3500 , b = 18
|  |  | 0 | 0 | 0
|  |  | 4 | 765.9093 | 492.3076923
|  |  | 12 | 947.3206 | 914.2857143
|  |  | 38.5 | 1295.745 | 1296.842105
Концентрация мг/мл | Адсорбция мг/г сухого магн. | Предсказания модели Ленгмюра y = a * x /(x+b), a =3500 , b = 18
7.084768 | 732.2755 | 988.5157821
8.265563 | 738.9013 | 1101.422074
9.446358 | 552.5468 | 1204.613478
10.62715 | 800.6728 | 1299.292133
11.80795 | 218.9911 | 1386.469698
14.16954 | 2526.694 | 1541.62552
16.53113 | 2711.602 | 1675.559076
18.89272 | 2089.638 | 1792.345829
21.25431 | 2873.267 | 1895.080499
23.81316 | 2145.916 | 1993.297
27.78202 | 1860.324 | 2123.914
39.6886 | 2195.514 | 2407.93
43.65746 | 3590.115 | 2478.226
67.47061 | 4757.836 | 2762.905
79.37719 | 2489.676 | 2853.031

## SA met FINAL 25C 0,2 19.12.2019
Name | Abs<264nm>
0 | 0
0.00125 | 0.093141
0.00125 | 0.091969
0.00125 | 0.092245
0.00125 | 0.10397
0.00125 | 0.10331
0.0025 | 0.18401
0.0025 | 0.18552
0.0025 | 0.20574
0.0025 | 0.206
0.0025 | 0.20525
0.005 | 0.40726
0.005 | 0.40728
0.005 | 0.40911
0.005 | 0.42719
0.005 | 0.42686
0.005 | 0.43324
0.005 | 0.42628
0.005 | 0.42359
0.01 | 0.8907
0.01 | 0.89023
0.01 | 0.88735
0.01 | 0.89013 | Name | Abs<264nm>
0.01 | 0.88806 | 0 | 0
0.01 | 0.89558 | 0.02 | 1.9098
0.01 | 0.88852
0.01 | 0.88335
0.01 | 0.88117
0.01 | 0.88101
0.02 | 1.8354
0.02 | 1.8344
0.02 | 1.8366
0.02 | 1.8321
0.02 | 1.8328
0.02 | 1.8317
0.02 | 1.8353
0.02 | 1.9098
0.02 | 1.9031
0.02 | 1.9053
0.02 | 1.9048

## SA met really final 22.01.2020
Name | Abs<264nm>
0.005 | 0.52572
0.005 | 0.52412
0.01 | 1.1211
0.01 | 1.1189
0.01 | 1.109
0.01 | 1.1185
0.01 | 1.0754
0.01 | 1.0746
0.01 | 1.0773
0.02 | 2.1542
0.02 | 2.1548
0.02 | 2.1931

## SA met 264 last
Name | Abs<264nm>
0 | 0
0.000834274292 | 0.048526
0.000834274292 | 0.048477
0.001668548584 | 0.13571
0.001668548584 | 0.13465
0.002224731445 | 0.1899
0.002224731445 | 0.18948
0.002966308594 | 0.2575
0.002966308594 | 0.25752
0.003955078125 | 0.35383
0.003955078125 | 0.35256
0.0052734375 | 0.4755
0.0052734375 | 0.47219
0.010546875 | 1.0199
0.010546875 | 1.0106
0.02109375 | 2.1748

## SA met
Name | Abs<225nm>
0.0009765625 | 0.0764
0.001953125 | 0.10803
0.00390625 | 0.20679
0.0078125 | 0.37023
0.015625 | 0.78326
0.03125 | 1.607
0.0625 | 3.068
0.125 | 3.5166
0.25 | 4
0.5 | 3.5728

## SA met 264
Name | Abs<264nm>
0.0009765625 | 0.44618
0.001953125 | 0.99663
0.00390625 | 2.4081
0.0078125 | 3.3163
0.015625 | 3.9781
0.03125 | 3.2763
0.0625 | 3.2272
0.125 | 2.9996
0.25 | 3.1788
0.5 | 3.234

## SA met 264 new
Name | Abs<264nm>
0.00263671875 | 0.20843
0.0052734375 | 0.44703
0.00703125 | 0.58853
0.009375 | 0.76831
0.0125 | 1.0275
0.025 | 2.221
0.05 | 3.4544
0.1 | 3.2178

## adsorbtion SA met
Time(s) | Absorbance (AU) | Концентрация мг/мл
1.1 | 0.321901 | 0.006251100196
301.7 | 0.36798 | 0.007156385069
601.6 | 0.366237 | 0.007122141454
901.6 | 0.367872 | 0.007154263261
1201.6 | 0.366171 | 0.007120844794
1501.6 | 0.366178 | 0.007120982318
1801.5 | 0.364877 | 0.007095422397
2101.5 | 0.365188 | 0.007101532417
2401.5 | 0.36487 | 0.007095284872
2701.5 | 0.362417 | 0.007047092338
3001.4 | 0.361254 | 0.007024243615
3301.4 | 0.359299 | 0.006985834971
3601.4 | 0.359973 | 0.006999076621
3901.3 | 0.357041 | 0.006941473477
4201.3 | 0.355354 | 0.006908330059
4501.3 | 0.356312 | 0.006927151277
4801.3 | 0.35425 | 0.006886640472
5101.2 | 0.35365 | 0.006874852652
5401.2 | 0.352341 | 0.00684913556
5701.2 | 0.353405 | 0.006870039293
6001.2 | 0.351483 | 0.006832278978
6301.1 | 0.350913 | 0.00682108055
6601.1 | 0.349374 | 0.006790844794
6901.1 | 0.349267 | 0.006788742633
7201 | 0.347071 | 0.006745599214
7501 | 0.347102 | 0.006746208251
7801 | 0.34609 | 0.00672632613
8101 | 0.343779 | 0.006680923379
8400.9 | 0.344273 | 0.006690628684
8700.9 | 0.34306 | 0.006666797642
9000.9 | 0.34254 | 0.006656581532
9300.8 | 0.344016 | 0.006685579568
9600.8 | 0.345747 | 0.006719587426
9900.8 | 0.355087 | 0.006903084479
10200.8 | 0.354651 | 0.006894518664
10500.7 | 0.35978 | 0.006995284872
10800.7 | 0.357399 | 0.006948506876
11100.7 | 0.359728 | 0.006994263261
11400.7 | 0.359213 | 0.006984145383
11700.6 | 0.359696 | 0.006993634578
12000.6 | 0.358874 | 0.006977485265
12300.6 | 0.360101 | 0.007001591356
12600.5 | 0.358281 | 0.006965834971
12900.5 | 0.3579 | 0.006958349705
13200.5 | 0.357264 | 0.006945854617
13500.5 | 0.35709 | 0.006942436149
13800.4 | 0.356859 | 0.006937897839
14100.4 | 0.356152 | 0.006924007859
14400.4 | 0.355575 | 0.006912671906
14700.4 | 0.356491 | 0.006930667976
15000.3 | 0.354245 | 0.00688654224
15300.3 | 0.354717 | 0.006895815324
15600.3 | 0.353247 | 0.006866935167
15900.2 | 0.353155 | 0.006865127701
16200.2 | 0.351526 | 0.006833123772
16500.2 | 0.350269 | 0.006808428291
16800.2 | 0.350219 | 0.006807445972
17100.1 | 0.350047 | 0.006804066798
17400.1 | 0.349757 | 0.006798369352
17700.1 | 0.348014 | 0.006764125737
18000.1 | 0.347052 | 0.006745225933
18300 | 0.346638 | 0.006737092338
18600 | 0.346262 | 0.006729705305
18900 | 0.344691 | 0.006698840864
19199.9 | 0.344915 | 0.00670324165
19499.9 | 0.343405 | 0.006673575639
19799.9 | 0.340822 | 0.006622829077
20099.9 | 0.340823 | 0.006622848723
20399.8 | 0.340388 | 0.006614302554
20699.8 | 0.338174 | 0.006570805501
20999.8 | 0.337821 | 0.006563870334
21299.8 | 0.337679 | 0.00656108055
21599.7 | 0.335603 | 0.006520294695
21899.7 | 0.334244 | 0.006493595285
22199.7 | 0.332362 | 0.006456620825
22499.6 | 0.330716 | 0.006424282908
22799.6 | 0.32906 | 0.006391748527
23099.6 | 0.327854 | 0.00636805501
23399.6 | 0.326167 | 0.006334911591
23699.5 | 0.325567 | 0.006323123772
23999.5 | 0.324774 | 0.006307544204
24299.4 | 0.322997 | 0.006272632613
24599.4 | 0.321751 | 0.006248153242
24899.4 | 0.32048 | 0.006223182711
25199.4 | 0.319328 | 0.006200550098
25499.3 | 0.315966 | 0.006134499018
25799.3 | 0.316317 | 0.006141394892
26099.3 | 0.31547 | 0.00612475442
26399.2 | 0.312195 | 0.006060412574
26699.2 | 0.31226 | 0.006061689587
26999.2 | 0.309816 | 0.00601367387
27299.2 | 0.308842 | 0.00599453831
27599.1 | 0.306501 | 0.005948546169
27899.1 | 0.307276 | 0.005963772102
28199.1 | 0.306129 | 0.005941237721
28499 | 0.304113 | 0.005901630648
28799 | 0.305285 | 0.005924656189
29099 | 0.303727 | 0.005894047151
29399 | 0.304781 | 0.00591475442
29698.9 | 0.303518 | 0.005889941061
29998.9 | 0.304316 | 0.005905618861
30298.9 | 0.301349 | 0.005847328094
30598.9 | 0.301959 | 0.005859312377
30898.8 | 0.300137 | 0.005823516699
31198.8 | 0.300696 | 0.005834499018
31498.8 | 0.29719 | 0.005765618861
31798.7 | 0.299074 | 0.005802632613
32098.7 | 0.297934 | 0.005780235756
32398.7 | 0.295262 | 0.005727740668
32698.7 | 0.296386 | 0.005749823183
32998.6 | 0.294468 | 0.005712141454
33298.6 | 0.29319 | 0.005687033399
33598.6 | 0.291792 | 0.00565956778
33898.6 | 0.289832 | 0.005621060904
34198.5 | 0.292581 | 0.005675068762
34498.5 | 0.290085 | 0.005626031434
34798.5 | 0.287638 | 0.005577956778
35098.4 | 0.290075 | 0.005625834971
35398.4 | 0.288452 | 0.005593948919
35698.4 | 0.287895 | 0.005583005894